## Sheet1
No Customer | Nama Customer | Tanggal Complain | Ukuran | Qty | Apriori Ketidaksesuain | Detail Ketidaksesuaian | Apriori Penyebab | Detail Penyebab | Corrective Action | Preventive Action | Tanggal Kirim | Tanggal Produksi | Area | Keterangan | Status
01-001 | Sapta | 2024-01-02 | 3 x 14 x 924 | 58 | Length_Issue | L(-) | Masalah Mesin | Nilon pada mesin aus | Tukar Guling | Perbaikan Nilon yang Sudah Aus | - | 2023-11-08 | T3 | Retur | Close
02-002 | SKS | 2024-01-05 | 76.5 x 6 x 131 | 940 | ID_Issue | ID(+) | Material Ex-Stock | Menggunakan ex-core | Tukar Guling | Membuat Core Baru (ID 76.7 - 76.9) | 2024-01-05 | 2024-01-04 | T3 | Retur | Close
03-003 | Meiwa | 2024-01-08 | 45 x 1.5 x 470 | 150 | Spec_Issue | Overlap Outer | Material Tidak Standar | Slit paper tidak standar | Tukar Guling | Monitor Overlap saat Produksi | 2023-12-05 | 2023-12-03 | T1, T2 | Retur | Close
03-004 | Meiwa | 2024-01-08 | 45 x 1.5 x 930 | 268 | Spec_Issue | Overlap Outer | Material Tidak Standar | Slit paper tidak standar | Tukar Guling | Monitor Overlap saat Produksi | 2023-12-06 | 2023-12-03 | T1, T2 | Retur | Close
01-005 | Sapta | 2024-01-09 | 76.5 x 7 x 225 | 5 | Thickness_Issue | T Variasi | Material Ex-Stock | Parent ex-Trigema terpotong | Sortir 100% (Ditemukan 5 pcs NG) | Inspeksi Diperketat | 2024-01-08 | 2024-01-08 | T10 | Retur | Close
04-006 | Indopoly | 2024-01-09 | 76.5 x 8 x 1345 | 150 | Deformation | Dented | Handling | Handling saat seamless | Sortir Surface 100% | Inspeksi Surface Diperketat | 2024-01-09 | 2024-01-08 | Seamless | Retur | Close
04-007 | Indopoly | 2024-01-12 | 76.5 x 8 x 1345 | 150 | Deformation | Bending | Handling | Handling saat drying process | Sortir 100% Bending | Packing 4 Ikat & Stretch Film | 2024-01-12 | 2024-01-07 | Drying process | Retur | Close
05-008 | Sato Label | 2024-01-17 | 25.4 x 4 x 900 | 1834 | ID_Issue | ID(+) | Masalah Mesin | As mandrel perlu perbaikan | As Mandrel Diperbaiki | Cek ID Diperketat | 2024-01-17 | 2024-01-15 | W2 | Retur | Close
06-009 | Kemasan Murah | 2024-01-18 | L 710 | 200 | Length_Issue | L(+) | Masalah Pengukuran | Salah pengukuran | Feedback | Kontrol Length Pre-cut Dimonitor | 2024-01-10 | 2024-01-08 | T10 | Feedback | Close
02-010 | SKS | 2024-01-18 | 76.5 x 7 x 989 | 342 | Length_Issue | L Variasi | Settingan Tidak Tepat | Pergeseran scraper pisau | Tukar Guling | Monitor Pisau | 2023-11-09 | 2023-11-07 | T12 | Retur | Close
02-010 | SKS | 2024-01-18 | 76.5 x 7 x 989 | 342 | Length_Issue | L Variasi | Human Error | Operator tidak melakukan cek | Tukar Guling | Pengecekan Rutin | 2023-11-09 | 2023-11-07 | T12 | Retur | Close
07-011 | Mulia | 2024-01-20 | L 515 | 1000 | Length_Issue | L(+) | Human Error | Tidak membaca WO | Feedback | Briefing Operator (OPT) | 2024-01-14 | 2024-01-13 | T3 | Retur | Close
04-012 | Indopoly | 2024-01-22 | L 2000 | 150 | Deformation | Bending | Handling | Handling saat drying process | Sortir 100% Bending | Packing 4 Ikat & Stretch Film | 2024-01-19 | 2024-01-20 | T13 | Retur | Close
08-013 | Digital | 2024-01-22 | 77 x 3 x 1602 | 1000 | Length_Issue | L(+) | Settingan Tidak Tepat | Setting winding tidak tepat | Drying | Monitor Length saat Proses Drying | 2024-01-22 | 2024-01-21 | W4 | Retur | Close
04-014 | Indopoly | 2024-01-22 | 76.5 x 8 x 2000 | 450 | ID_Issue | ID(-) | Handling | Tumpukan berlebih | Tukar Guling & Sortir | Tumpukan Dikurangi | 2024-01-22 | 2024-01-21 | Drying process | Retur | Close
03-015 | Meiwa | 2024-01-22 | 45 x 1.5 x 930 | 260 | Spec_Issue | Overlap Outer | Material Tidak Standar | Slit paper tidak standar | Seset | Monitor saat Winding | 2023-12-05 | 2023-12-03 | W2 | Retur | Close
03-016 | Meiwa | 2024-01-22 | 35 x 5 x 1230 | 40 | Visual_Defect | Visual Kotor | Handling | Handling paper core | Tukar Guling | Monitor Handling | 2023-12-06 | 2023-12-03 | T1 | Retur | Close
03-017 | Meiwa | 2024-01-22 | 25 x 5 x 1220 | 38 | Visual_Defect | Visual Kotor | Handling | Handling paper core | Tukar Guling | Monitor Handling | 2023-12-06 | 2023-12-03 | T1 | Retur | Close
09-018 | TDK | 2024-01-23 | ID 16 | 139 | ID_Issue | ID Tidak Rata | MC Tidak Stabil | MC High | Tukar Guling | Monitor saat Winding | Kumpulan | Kumpulan | T2 | Retur | Close
09-019 | TDK | 2024-01-23 | ID 17 | 145 | ID_Issue | ID Tidak Rata | MC Tidak Stabil | MC High | Tukar Guling | Monitor saat Winding | Kumpulan | Kumpulan | T2 | Retur | Close
09-020 | TDK | 2024-01-23 | ID 25 | 20 | ID_Issue | ID Tidak Rata | MC Tidak Stabil | MC High | Tukar Guling | Monitor saat Winding | Kumpulan | Kumpulan | T2 | Retur | Close
09-021 | TDK | 2024-01-23 | ID 14 | 14 | ID_Issue | ID Tidak Rata | MC Tidak Stabil | MC High | Tukar Guling | Monitor saat Winding | Kumpulan | Kumpulan | T2 | Retur
10-022 | Perdana | 2024-01-24 | 76.2 x 8 x 986 | 150 | Length_Issue | L(+) | Masalah Pengukuran | Salah pengukuran | Hanya Sebagai Improve | Monitor Kontrol Length | 2024-01-24 | 2024-01-23 | T10 | Retur | Close
10-023 | Perdana | 2024-01-24 | 76.2 x 8 x 956 | 150 | Length_Issue | L(+) | Masalah Pengukuran | Salah pengukuran | Hanya Sebagai Improve | Monitor Kontrol Length | 2024-01-24 | 2024-01-23 | T10 | Retur | Close
11-024 | Plasindo | 2024-01-24 | 76.5 x 8 x 456 | 176 | ID_Issue | Seret | Settingan Tidak Tepat | Setting tension tidak tepat | Tukar Guling | Atur Tension & Periksa ID saat Set-up | 2024-01-08 | 2024-01-07 | T10 | Retur | Close
04-025 | Indopoly | 2024-01-26 | 76.5 x 8 x 1160 | 150 | Deformation | Bending | Handling | Handling saat drying process | Tukar Guling | Packing 4 Ikat & Stretch Film | 2024-01-26 | 2024-01-25 | T13 | Retur | Close
03-026 | Meiwa | 2024-01-26 | 45 x 5 x 930 | 120 | Spec_Issue | Overlap Outer | Material Tidak Standar | Slit paper tidak standar | Seset | Monitor saat Winding | 2023-12-05 | 2023-12-03 | W2 | Retur | Close
03-027 | Meiwa | 2024-01-26 | 35 x 5 x 1230 | 140 | Visual_Defect | Visual Kotor | Handling | Handling paper core | Tukar Guling | Monitor Handling | 2023-12-06 | 2023-12-03 | T1 | Retur | Close
03-028 | Meiwa | 2024-01-26 | 35 x 5 x 1220 | 215 | Visual_Defect | Visual Kotor | Handling | Handling paper core | Tukar Guling | Monitor Handling | 2023-12-06 | 2023-12-03 | T1 | Retur | Close
12-029 | SAP | 2024-01-29 | 25 x 5 x 115 | 100 | Thickness_Issue | T Variasi | Material Tidak Standar | Ketebalan paper tidak standar | Feedback | Monitor Thickness Paper | 2023-12-28 | 2024-01-23 | W2 | Feedback | Close
05-030 | Sato Label | 2024-01-31 | 25.4 x 4 x 900 | 740 | Spec_Issue | Overlap Outer | Material Tidak Standar | Lebar kraft tidak standar | Tukar Guling & Rework | Menggunakan Kraft Outer Standar | 2024-01-31 | 2024-01-29 | W2 | Retur | Close
05-030 | Sato Label | 2024-01-31 | 25.4 x 4 x 900 | 740 | Rough_Cut | Potongan Tidak Rata | Material Tidak Standar | Lebar kraft tidak standar | Tukar Guling & Rework | Menggunakan Kraft Outer Standar | 2024-01-31 | 2024-01-29 | W2 | Retur | Close
04-031 | Indopoly | 2024-02-05 | 76.5 x 8 x 2000 | 4 | Adhesion_Issue | Unstuck Outer | Settingan Tidak Tepat | Setting tension tidak tepat | Tukar Guling dan Quality briefing team produksi terkait proses paper join | Melakukan kontrol stabilitas tension selama proses paper join. Jika ditemukan tension tidak stabil, maka paper core harus di-reject. | 2024-02-02 | 2024-02-01 | T13 dan T10 | Retur | Close
02-032 | SKS | 2024-02-06 | 76.5 x 7 x 429 | 500 | Length_Issue | L(-) | MC Tidak Stabil | Penyusutan akibat ketidakstabilan MC | Sortir 100% | Mesin MC telah distandardisasi | 2024-02-06 | 2024-01-30 | T12 | Retur | Close
01-033 | Sapta | 2024-02-07 | 3 x 7 x 1300 | 130 | Deformation | Dented | Handling | Handling paper core | Tukar Guling | Perubahan standar packaging dilakukan dengan menambahkan alas yang lebih tebal. | Kumpulan | Kumpulan | W4 | Retur | Close
07-034 | Mulia | 2024-02-08 | 76 x 2 x 1200 | 10000 | Length_Issue | L(+) | Human Error | Tidak membaca WO | Feedback | Briefing | 2024-02-16 | 2024-02-14 | T4 | Feedback | Close
08-035 | Digital | 2024-02-09 | 77 x 3 x 1602 | 868 | Length_Issue | L(-) | Proses Drying Tidak Optimal | Over drying | Sortir 100% | Monitor Drying Process | 22-23 Februari 2024 | 2024-02-21 | Drying process | Retur | Close
13-036 | Swissplast | 2024-03-05 | 78 x 15 x 2000 | 8 roll | ID_Issue | ID(-) | Proses Drying Tidak Optimal | Over drying | Bayar Denda | Monitor Drying Process | 2024-02-28 | 2024-02-27 | Drying process | Feedback | Close
03-037 | Meiwa | 2024-03-07 | 45 x 1.5 x 1220 | 320 | Spec_Issue | Overlap Outer | Material Tidak Standar | Slit paper tidak standar | Rework | Monitor saat Winding | Kumpulan | Kumpulan | W2 | Retur | Close
03-038 | Meiwa | 2024-03-07 | 25 x 1.5 x 1220 | 320 | Spec_Issue | Overlap Outer | Material Tidak Standar | Slit paper tidak standar | Rework | Monitor saat Winding | Kumpulan | Kumpulan | W2 | Retur | Close
03-039 | Meiwa | 2024-03-07 | 25 x 1.5 x 1230 | 320 | Spec_Issue | Overlap Outer | Material Tidak Standar | Slit paper tidak standar | Rework | Monitor saat Winding | Kumpulan | Kumpulan | W2 | Retur | Close
14-040 | Tunas Dunia | 2024-03-07 | ID 13 | 85 | ID_Issue | ID Tidak Rata | MC Tidak Stabil | MC High | Tukar Guling | Seasoning parent lebih lama | Kumpulan | Kumpulan | W2 | Retur | Close
14-041 | Tunas Dunia | 2024-03-07 | ID 14 | 114 | ID_Issue | ID Tidak Rata | MC Tidak Stabil | MC High | Tukar Guling | Seasoning parent lebih lama | Kumpulan | Kumpulan | W2 | Retur | Close
14-042 | Tunas Dunia | 2024-03-07 | ID 16 | 147 | ID_Issue | ID Tidak Rata | MC Tidak Stabil | MC High | Tukar Guling | Seasoning parent lebih lama | Kumpulan | Kumpulan | W2 | Retur | Close
14-043 | Tunas Dunia | 2024-03-07 | ID 17 | 435 | ID_Issue | ID Tidak Rata | MC Tidak Stabil | MC High | Tukar Guling | Seasoning parent lebih lama | Kumpulan | Kumpulan | W2 | Retur | Close
15-044 | Polytech | 2024-03-07 | 76 x 15 x 480 | - | Printing_Defect | Tidak Ada Inner Printing | Masalah Mesin | Kerusakan mesin printing | Feedback | Perbaikan Mesin Inner printing | 2024-03-07 | 2024-03-05 | W3 | Feedback | Close
15-045 | Polytech | 2024-03-07 | 76 x 15 x 1100 |  | Printing_Defect | Tidak Ada Inner Printing | Masalah Mesin | Kerusakan mesin printing | Feedback | Perbaikan Mesin Inner printing | 2024-03-07 | 2024-03-05 | W3 | Feedback | Close
08-046 | Digital | 2024-03-08 | 1602 | 53 | Length_Issue | L(+) | Proses Drying Tidak Optimal | Over drying | Tukar Guling | Monitor Drying Process | 2024-03-08 | 2024-03-07 | Drying process | Retur | Close
08-047 | Digital | 2024-03-08 | 1272 | 32 | Length_Issue | L(-) | Proses Drying Tidak Optimal | Over drying | Tukar Guling | Monitor Drying Process | 2024-03-08 | 2024-03-07 | Drying process | Retur | Close
11-048 | Plasindo | 2024-03-13 | 3 x 8 x 210 | - | Visual_Defect | Inner Berminyak | Settingan Tidak Tepat | Pelumas berlebih | Feedback | Monitor penggunaan minyak | 2024-02-23 | 2024-02-19 | W3 | Feedback | Close
16-049 | Trias | 2024-03-18 | 3 x 7 x 2156 | 4 roll | ID_Issue | ID Come Down | Kesalahan Sambungan Core | Core sambungan tercampur | Bayar Denda | Core Sambungan Harus Dibuang | 2023-09-17 | 2023-09-12 | W3 | Feedback | Close
11-050 | Plasindo | 2024-03-22 | 3 x 8 x 904 | 59 | Length_Issue | L(-) | MC Tidak Stabil | Penyusutan akibat ketidakstabilan MC | Tukar Guling | Mesin MC telah distandardisasi | 2024-01-27 | 2024-01-23 | T12 | Retur | Close
16-051 | Trias | 2024-03-22 | 3 x 7 x2156 | 1000 | ID_Issue | ID(-) | Masalah Mesin | As mengalami keausan | Tukar Guling | As di-chrome | 2024-03-19 | 2024-03-12 | W3 | Retur | Close
13-052 | Swissplast | 2024-03-22 | 78 x 15 x 1225 | 1 | Length_Issue | L(+) | MC Tidak Stabil | MC High | Feedback | Standar MC diturunkan | 2024-02-29 | 2024-02-26 | W3 | Feedback | Close
01-053 | Sapta | 2024-03-26 | 3 x 7 x 1300 | 108 | Deformation | Dented | Handling | Handling saat pengiriman | Tukar Guling | Standar packaging diperbarui dengan penambahan siku dan layer pada keempat sisi. | Kumpulan | Kumpulan | W4 | Retur | Close
01-053 | Sapta | 2024-03-26 | 3 x 7 x 1300 | 108 | Deformation | Bergelombang | Handling | Handling saat pengiriman | Tukar Guling | Standar packaging diperbarui dengan penambahan siku dan layer pada keempat sisi. | Kumpulan | Kumpulan | W4 | Retur | Close
07-054 | Mulia | 2024-03-29 | 51 | 3 | Deformation | Bending | Kondisi Penyimpanan | Suhu tinggi saat dalam truk | Feedback | Strecth film ditambah 2 lapis | 2024-03-27 | 2024-03-26 | W4 | Feedback | Close
17-055 | Ricoh | 2024-04-16 | 13 x 2.5 x 1020 | 200 | Moisture_Issue | Soft Core | MC Tidak Stabil | MC High | Feedback | Standar MC diturunkan dengan mewajibkan pengecekan oleh operator serta menerapkan kontrol inspeksi yang konsisten. | 2024-04-04 | 2024-04-03 | Drying process | Feedback | Close
17-055 | Ricoh | 2024-04-16 | 13 x 2.5 x 1020 | 200 | Thickness_Issue | T(-) | MC Tidak Stabil | MC High | Feedback | Standar MC diturunkan dengan mewajibkan pengecekan oleh operator serta menerapkan kontrol inspeksi yang konsisten. | 2024-04-05 | 2024-04-04 | Drying process | Feedback | Close
15-056 | Polytech | 2024-04-24 | 78 x 15 x 380 | - | Spec_Issue | Berat Core Tidak Standar | Human Error | Kesalahan internal | Penyesuaian berat core sesuai spec 280–360 g/100 mm | Kontrol berat core sesuai spec 280–360 g/100 mm | 2024-04-24 | 2024-04-22 | - | Feedback | Close
15-057 | Polytech | 2024-04-24 | 78 x 15 x 480 |  | Spec_Issue | Berat Core Tidak Standar | Human Error | Kesalahan internal | Penyesuaian berat core sesuai spec 280–360 g/100 mm | Kontrol berat core sesuai spec 280–360 g/100 mm | 2024-04-24 | 2024-04-22 | - | Feedback | Close
03-058 | Meiwa | 2024-05-03 | 45 x 1.5 x 470 | 260 | Length_Issue | L(+) | MC Tidak Stabil | MC tidak stabil | Tukar Guling | Seasoning parent lebih lama | 2024-04-19 |  | T3 | Retur | Close
16-059 | Trias | 2024-05-03 | 76.2 x 7 x 2156 | 2400 | ID_Issue | ID(-) | Material Tidak Standar | Ketidaksesuaian spesifikasi As | Tukar guling dan kirim sample untuk memcocokan ID | Mengubah As dengan sample yang di approve | 2024-04-30 | 2024-03-15 | - | Retur | Close
10-060 | Perdana | 2024-05-04 | 76.2 x 8 x 2500 | 150 | Rough_Cut | Potongan Tidak Rata | Kualitas Cutting | Potongan kualitas offsaw | Feedback | Setting pisau saw tender lebih di perhatikan | 2024-04-22 | 2024-04-19 | W3 | Feedback | Close
10-061 | Perdana | 2024-05-04 | 76.2 x 10 x 1226 | 67 | Adhesion_Issue | Peel Off | Kegagalan Perekatan | Lem tidak merekat sempurna | Tukar guling | Monitor lem inner | 2024-04-28 | 2024-04-27 | T13 | Retur | Close
10-062 | Perdana | 2024-05-10 | 76.2 x 8 x 2500 | 1 | Adhesion_Issue | Unstuck Inner | Kegagalan Perekatan | Sticking belum sempurna | Feedback | Membuat SOP Start-Stop Winding | 2024-05-03 | 2024-04-24 | Winding | Feedback | Close
10-062 | Perdana | 2024-05-10 | 76.2 x 8 x 2500 | 1 | Adhesion_Issue | Unstuck Inner | Kesalahan Sambungan Core | Sambungan tidak dipisahkan | Feedback | Membuat SOP Start-Stop Winding | 2024-05-03 | 2024-04-24 | Winding | Feedback | Close
10-063 | Perdana | 2024-05-11 | 76.2 x 10 x 1196 | 54 | Length_Issue | L(-) | Kondisi Penyimpanan | Penyusutan akibat suhu gudang terlalu panas | Tukar Guling | MC distandarkan, dan Spec Length diubah menjadi +2 | 2024-05-03 | 2024-04-27 | W3 | Retur | Close
10-064 | Perdana | 2024-05-11 | 76.2 x 8 x 1076 | 27 | Length_Issue | L(-) | Kondisi Penyimpanan | Penyusutan akibat suhu gudang terlalu panas | Tukar Guling | MC distandarkan, dan Spec Length diubah menjadi +2 | 2024-05-03 | 2024-04-27 | W3 | Retur | Close
02-065 | SKS | 2024-05-13 | 3 x 7 x 471 | 130 | Length_Issue | L(-) | MC Tidak Stabil | Penyusutan akibat ketidakstabilan MC | Tukar Guling | MC distandarkan | 2024-05-13 | 21-22 Februari 2024 | T12 | Retur | Close
02-066 | SKS | 2024-05-13 | 3 x 7 x 293 | 550 | Length_Issue | L(-) | MC Tidak Stabil | Penyusutan akibat ketidakstabilan MC | Tukar Guling | MC distandarkan | 2024-05-13 | 2024-02-21 | T12 | Retur | Close
10-067 | Perdana | 2024-05-15 | 76.2 x 10 x 1100 | 277 | Length_Issue | L(-) | Kondisi Penyimpanan | Penyusutan akibat suhu gudang terlalu panas | Tukar Guling | MC distandarkan, dan Spec Length diubah menjadi +2 | 2024-05-03 | 25-26 April 2024 | T10 | Retur | Close
10-067 | Perdana | 2024-05-15 | 76.2 x 10 x 1100 | 277 | Adhesion_Issue | Peel Off | Kondisi Penyimpanan | Penyusutan akibat suhu gudang terlalu panas | Tukar Guling | MC distandarkan, dan Spec Length diubah menjadi +2 | 2024-05-03 | 25-26 April 2024 | T10 | Retur | Close
01-068 | Sapta | 2024-05-16 | 76.5 x 12 x 725 | 14 | Length_Issue | L(-) | MC Tidak Stabil | Penyusutan akibat ketidakstabilan MC | Tukar Guling | Peningkatan frekuensi pengecekan MC dari tahap in-process hingga outgoing, dengan penambahan jumlah sampel dari n=6 per palet menjadi n=15 per palet. | 2024-11-06 | 2024-11-03 | - | Retur | Close
01-069 | Sapta | 2024-05-16 | 76.5 x 12 837 | 64 | Length_Issue | L(-) | MC Tidak Stabil | Penyusutan akibat ketidakstabilan MC | Tukar Guling | Peningkatan frekuensi pengecekan MC dari tahap in-process hingga outgoing, dengan penambahan jumlah sampel dari n=6 per palet menjadi n=15 per palet. | 2024-01-19 | 2024-01-18 | - | Retur | Close
01-070 | Sapta | 2024-05-16 | 76.5 x 14 x 924 |  | Length_Issue | L(-) | MC Tidak Stabil | Penyusutan akibat ketidakstabilan MC | Tukar Guling | Peningkatan frekuensi pengecekan MC dari tahap in-process hingga outgoing, dengan penambahan jumlah sampel dari n=6 per palet menjadi n=15 per palet. | 2024-05-10 | 2024-05-08 | - | Retur | Close
10-071 | Perdana | 2024-05-20 | 76.5 x 8 x 1056 | 150 | Length_Issue | L(-) | Kondisi Penyimpanan | Penyusutan akibat suhu gudang terlalu panas | Feedback | MC distandarkan, dan Spec Length diubah | 2024-05-03 | 2024-04-29 | W3 | Feedback | Close
03-072 | Meiwa | 2024-05-22 | 45 x 1.5 x 930 | 115 | Deformation | Oval | Handling | Handling paper core | Tukar Guling | Tumpukan dikurangi | kumpulan | kumpulan | - | Retur | Close
03-072 | Meiwa | 2024-05-22 | 45 x 1.5 x 930 | 115 | Deformation | Dented | Handling | Handling paper core | Tukar Guling | Tumpukan dikurangi | kumpulan | kumpulan | -
03-073 | Meiwa | 2024-05-22 | 45 x 1.5 x 470 | 53 | Deformation | Oval | Handling | Handling paper core | Tukar Guling | Tumpukan dikurangi | kumpulan | kumpulan | - | Retur | Close
03-073 | Meiwa | 2024-05-22 | 45 x 1.5 x 470 | 53 | Deformation | Dented | Handling | Handling paper core | Tukar Guling | Tumpukan dikurangi | kumpulan | kumpulan | -
18-074 | Label Tronic | 2024-05-24 | 76 x 4 x 1000 | 332 | Visual_Defect | Inner Berminyak | Settingan Tidak Tepat | Pelumas berlebih | Tukar Guling | Monitor penggunaan minyak | 2024-05-08 | 2024-05-04 | W1 | Retur | Close
10-075 | Perdana | 2024-05-27 | 76.2 x 10 x 1101 | 41 | Length_Issue | L(-) | Kondisi Penyimpanan | Penyusutan akibat suhu gudang terlalu panas | Tukar Guling | MC distandarkan, dan Spec Length diubah | 2024-05-03 | 2024-04-25 | W3 | Retur | Close
10-076 | Perdana | 2024-05-27 | 76.2 x 10 x 1161 | 300 | Length_Issue | L(-) | Kondisi Penyimpanan | Penyusutan akibat suhu gudang terlalu panas | Tukar Guling | MC distandarkan, dan Spec Length diubah | 2024-05-04 | 2024-04-27 | W3 | Retur | Close
01-077 | Sapta | 2024-05-29 | 76.5 x 7 x 1300 | 84 | Deformation | Dented | Handling | Handling paper core | Tukar Guling | Sudah sesuai standar packaging | kumpulan | kumpulan | - | Retur | Close
19-078 | Trigema | 2024-06-05 | 76 x 9 x 1000 | - | Surface_Damage | Inner Tergerus | Masalah Mesin | Abrasi chuck spindle | Substitusi inner CB 350 Pindo (NG) ke A31 Papertech untuk meminimalisir residu abrasi. | Next produksi menggunakan inner A31 | 2024-05-29 | 2024-05-27 | W3 | Feedback | Close
10-079 | Perdana | 2024-06-06 | 76x 10 x 1186 | 48 | Length_Issue | L(-) | Kondisi Penyimpanan | Penyusutan akibat suhu gudang terlalu panas | Tukar Guling | MC distandarkan, dan Spec Length diubah menjadi +2 | Stok ditarik | Stok ditarik | Stok ditarik | Retur | Close
10-080 | Perdana | 2024-06-06 | 76x 10 x 1141 | 150 | Length_Issue | L(-) | Kondisi Penyimpanan | Penyusutan akibat suhu gudang terlalu panas | Tukar Guling | MC distandarkan, dan Spec Length diubah menjadi +2 | Stok ditarik | Stok ditarik | Stok ditarik | Retur | Close
10-081 | Perdana | 2024-06-06 | 76x 8 x 1026 | 96 | Length_Issue | L(-) | Kondisi Penyimpanan | Penyusutan akibat suhu gudang terlalu panas | Tukar Guling | MC distandarkan, dan Spec Length diubah menjadi +2 | Stok ditarik | Stok ditarik | Stok ditarik | Retur | Close
10-082 | Perdana | 2024-06-06 | 76x 8 x 996 | 65 | Length_Issue | L(-) | Kondisi Penyimpanan | Penyusutan akibat suhu gudang terlalu panas | Tukar Guling | MC distandarkan, dan Spec Length diubah menjadi +2 | Stok ditarik | Stok ditarik | Stok ditarik | Retur | Close
10-083 | Perdana | 2024-06-10 | 76x 10 x 1216 | 100 | Length_Issue | L(-) | Kondisi Penyimpanan | Penyusutan akibat suhu gudang terlalu panas | Tukar Guling | MC distandarkan, dan Spec Length diubah menjadi +2 | Stok ditarik | Stok ditarik | Stok ditarik | Retur | Close
10-084 | Perdana | 2024-06-10 | 76x 10 x 1141 | 59 | Length_Issue | L(-) | Kondisi Penyimpanan | Penyusutan akibat suhu gudang terlalu panas | Tukar Guling | MC distandarkan, dan Spec Length diubah menjadi +2 | Stok ditarik | Stok ditarik | Stok ditarik | Retur | Close
10-085 | Perdana | 2024-06-10 | 76x 10 x 1171 | 100 | Length_Issue | L(-) | Kondisi Penyimpanan | Penyusutan akibat suhu gudang terlalu panas | Tukar Guling | MC distandarkan, dan Spec Length diubah menjadi +2 | Stok ditarik | Stok ditarik | Stok ditarik | Retur | Close
10-086 | Perdana | 2024-06-11 | 76x 10 x 1206 | 104 | Length_Issue | L(-) | Kondisi Penyimpanan | Penyusutan akibat suhu gudang terlalu panas | Tukar Guling | MC distandarkan, dan Spec Length diubah menjadi +2 | Stok ditarik | Stok ditarik | Stok ditarik | Retur | Close
10-087 | Perdana | 2024-06-11 | 76x 10 x 1271 | 150 | Length_Issue | L(-) | Kondisi Penyimpanan | Penyusutan akibat suhu gudang terlalu panas | Tukar Guling | MC distandarkan, dan Spec Length diubah menjadi +2 | Stok ditarik | Stok ditarik | Stok ditarik | Retur | Close
10-088 | Perdana | 2024-06-11 | 76x 10 x 1141 | 144 | Length_Issue | L(-) | Kondisi Penyimpanan | Penyusutan akibat suhu gudang terlalu panas | Tukar Guling | MC distandarkan, dan Spec Length diubah menjadi +2 | Stok ditarik | Stok ditarik | Stok ditarik | Retur | Close
10-089 | Perdana | 2024-06-11 | 76x 8 x 1021 | 68 | Length_Issue | L(-) | Kondisi Penyimpanan | Penyusutan akibat suhu gudang terlalu panas | Tukar Guling | MC distandarkan, dan Spec Length diubah menjadi +2 | Stok ditarik | Stok ditarik | Stok ditarik | Retur | Close
10-090 | Perdana | 2024-06-14 | 76x 10 x 1141 | 156 | Length_Issue | L(-) | Kondisi Penyimpanan | Penyusutan akibat suhu gudang terlalu panas | Tukar Guling | MC distandarkan, dan Spec Length diubah menjadi +2 | Stok ditarik | Stok ditarik | Stok ditarik | Retur | Close
10-091 | Perdana | 2024-06-14 | 76x 10 x 1156 | 100 | Length_Issue | L(-) | Kondisi Penyimpanan | Penyusutan akibat suhu gudang terlalu panas | Tukar Guling | MC distandarkan, dan Spec Length diubah menjadi +2 | Stok ditarik | Stok ditarik | Stok ditarik | Retur | Close
10-092 | Perdana | 2024-06-14 | 76x 10 x 1161 | 72 | Length_Issue | L(-) | Kondisi Penyimpanan | Penyusutan akibat suhu gudang terlalu panas | Tukar Guling | MC distandarkan, dan Spec Length diubah menjadi +2 | Stok ditarik | Stok ditarik | Stok ditarik | Retur | Close
10-093 | Perdana | 2024-06-14 | 76x 10 x 1171 | 100 | Length_Issue | L(-) | Kondisi Penyimpanan | Penyusutan akibat suhu gudang terlalu panas | Tukar Guling | MC distandarkan, dan Spec Length diubah menjadi +2 | Stok ditarik | Stok ditarik | Stok ditarik | Retur | Close
10-094 | Perdana | 2024-06-14 | 76x 10 x 1206 | 100 | Length_Issue | L(-) | Kondisi Penyimpanan | Penyusutan akibat suhu gudang terlalu panas | Tukar Guling | MC distandarkan, dan Spec Length diubah menjadi +2 | Stok ditarik | Stok ditarik | Stok ditarik | Retur | Close
10-095 | Perdana | 2024-06-14 | 76x 10 x 1216 | 100 | Length_Issue | L(-) | Kondisi Penyimpanan | Penyusutan akibat suhu gudang terlalu panas | Tukar Guling | MC distandarkan, dan Spec Length diubah menjadi +12 | Stok ditarik | Stok ditarik | Stok ditarik | Retur | Close
10-096 | Perdana | 2024-06-14 | 76x 10 x 1231 | 144 | Length_Issue | L(-) | Kondisi Penyimpanan | Penyusutan akibat suhu gudang terlalu panas | Tukar Guling | MC distandarkan, dan Spec Length diubah menjadi +2 | Stok ditarik | Stok ditarik | Stok ditarik | Retur | Close
10-097 | Perdana | 2024-06-14 | 76x 10 x 1276 | 98 | Length_Issue | L(-) | Kondisi Penyimpanan | Penyusutan akibat suhu gudang terlalu panas | Tukar Guling | MC distandarkan, dan Spec Length diubah menjadi +2 | Stok ditarik | Stok ditarik | Stok ditarik | Retur | Close
20-098 | Wastu | 2024-06-07 | 13 x 3 x 1200 | 200 | Adhesion_Issue | Peel Off Outer | Kegagalan Perekatan | Delaminasi kraft | Feedback | Menggunakan kraft outer standard | 2024-06-07 | 2024-06-05 | W2 | Feedback | Close
05-099 | Sato Label | 2024-06-18 | 25 x 4 x 900 | 620 | Spec_Issue | Hasil Cetakan Berongga | Material Tidak Standar | Slit paper tidak standar | Tukar Guling | Slit paper standar | 2024-06-12 | 2024-06-09 | W3 | Retur | Close
01-100 | Sapta | 2024-06-19 | 76.5 x 7 x 404 | 457 | Length_Issue | L(-) | MC Tidak Stabil | Penyusutan akibat ketidakstabilan MC | Sortir | MC distandarkan | 2024-01-25 | 2024-01-23 | T12 | Retur | Close
21-101 | Dasary | 2024-06-28 | 76 x 2.7 x 1000 | - | Length_Issue | L(-) | Material Ex-Stock | Menggunakan ex-stock | Feedback | Next produksi tidak pakai stok | 2024-01-06 | 2024-01-01 | T2 | Feedback | Close
22-102 | KAS Paper | 2024-07-03 | 14 x 4 x 1100 | - | Adhesion_Issue | Unstuck Body | Kesalahan Sambungan Core | Sambungan tidak dipisahkan | Feedback | sambungan core dipisahkan | 2024-06-29 | 2024-06-25 | W2 | Feedback | Close
10-103 | Perdana | 2024-07-03 | 3 x 10 x 2500 | - | Rough_Cut | Potongan Tidak Rata | Kualitas Cutting | Potongan kualitas offsaw | Melakukan trimming oleh PT Perdana. | Jika mesin trimming terbaru Wberpack sudah siap digunakan, maka kualitas potongan L2500 akan menggunakan standar kualitas trimming. | 2024-06-10 | 2024-06-05 | W3 | Feedback | Close
23-104 | Interflex | 2024-07-08 | 6x15x46 | 550 | Length_Issue | L(+) | Masalah Pengukuran | Salah pengukuran | Mengirimkan sample dengan L 46-46.5 hasil T14 | Mengganti Spec menjadi +- 0.5 mm | 2024-07-05 | 2024-06-04 | T14 | Retur | Close
22-105 | KAS Paper | 2024-07-10 | 14 x 4 x 1100 | 979 | Spec_Issue | Overlap Outer | Material Tidak Standar | Slit paper tidak standar | Tukar Guling | Monitor saat winding | 2024-07-10 | 2024-07-09 | W2 | Retur | Close
24-106 | Karya Tiki | 2024-07-10 | 76.1 x 3 x 1260 | - | Adhesion_Issue | Peel Off Inner | Kegagalan Perekatan | Lem tidak merekat sempurna | Feedback | Next produksi di W04 | 2024-07-02 | 2024-06-29 | W1 | Feedback | Close
25-107 | Samara | 2024-07-17 | 40 x 2 x 1000 | - | Adhesion_Issue | Peel Off Outer | Kegagalan Perekatan | Delaminasi kraft | Feedback | Test delaminasi sebelum produksi | 2024-07-15 | 2024-07-05 | W2 | Feedback | Close
03-108 | Meiwa | 2024-07-19 | 25x1.5x1220 | 111 | Visual_Defect | NG Visual | Handling | Handling di customer | Tukar Guling | Perketat SOP | kumpulan | kumpulan | - | Retur | Close
03-109 | Meiwa | 2024-07-19 | 25x1.5x1230 | 120 | Visual_Defect | NG Visual | Handling | Handling di customer | Tukar Guling | Perketat SOP | kumpulan | kumpulan | - | Retur | Close
03-110 | Meiwa | 2024-07-19 | 45x1.5x470 | 19 | Visual_Defect | NG Visual | Handling | Handling di customer | Tukar Guling | Perketat SOP | kumpulan | kumpulan | - | Retur | Close
03-111 | Meiwa | 2024-07-19 | 45x1.5x930 | 9 | Visual_Defect | NG Visual | Handling | Handling di customer | Tukar Guling | Perketat SOP | kumpulan | kumpulan | - | Retur | Close
03-112 | Meiwa | 2024-07-19 | 20x1.5x455 | 71 | Visual_Defect | NG Visual | Handling | Handling di customer | Tukar Guling | Perketat SOP | kumpulan | kumpulan | - | Retur | Close
03-113 | Meiwa | 2024-07-19 | 20x1.5x915 | 51 | Visual_Defect | NG Visual | Handling | Handling di customer | Tukar Guling | Perketat SOP | kumpulan | kumpulan | - | Retur | Close
26-114 | Adiprima | 2024-07-22 | 152. 4 x 12 x 3500 | 288 | Moisture_Issue | MC High | Masalah Pengukuran | Perbedaan alat ukur MC | Kami jamin core tidak akan rusak, core rusak apabila MC up 10% | Next produksi akan sesuaikan lagi perbandingan pin test wahana dengan adiprima | 2024-07-18 | 2024-07-10 | W3 | Feedback | Close
03-115 | Meiwa | 2024-07-23 | 1400 x 285 x 285 | 60 | Adhesion_Issue | Lem Tidak Kuat | Material Tidak Standar | Kualitas lem tidak standar | Rework | Gunakan lem yang di W3 | 2024-07-21 | 2024-07-19 | Karton | Feedback | Close
27-116 | Karya Rifki | 2024-07-24 | 76.1 x 3 x 1260 | - | Visual_Defect | Visual Inner Label Sobek | Handling | Handling saat finishing | Feedback | Hati hati saat handling paper core | 2024-07-23 | 2024-07-19 | W4 | Feedback | Close
27-116 | Karya Rifki | 2024-07-24 | 76.1 x 3 x 1260 | - | Moisture_Issue | Soft Core | Handling | Handling saat finishing | Feedback | Hati hati saat handling paper core | 2024-07-23 | 2024-07-19 | W4 | Feedback | Close
27-117 | Karya Rifki | 2024-07-24 | 51 x 3 x 515 | - | Moisture_Issue | Soft Core | Proses Drying Tidak Optimal | Tanpa proses drying | Feedback | Dilakukan drying | 2024-07-12 | 2024-07-11 | W4 | Feedback | Close
27-117 | Karya Rifki | 2024-07-24 | 51 x 3 x 515 | - | Deformation | Dented | Proses Drying Tidak Optimal | Tanpa proses drying | Feedback | Dilakukan drying | 2024-07-12 | 2024-07-11 | W4 | Feedback | Close
28-118 | Sambu | 2024-07-25 | 76 x 6 x 1440 | - | ID_Issue | ID(-) | Material Ex-Stock | Menggunakan ex-Trias bor | Feedback | Next produksi menggunakan parent untuk sambu | 2024-07-24 | 2024-07-22 | T10 | Feedback | Close
29-119 | Betawi | 2024-07-26 | 76 x 3 x 1030 | - | Adhesion_Issue | Peel Off | Material Tidak Standar | Menggunakan paper pinggiran | Feedback | Monitor sticking paper | 2024-07-08 | 2024-06-09 | W2 | Feedback | Close
27-120 | Karya Rifki | 2024-07-31 | 76.1 x 3 x 1260 | 2 | Deformation | Dented | Handling | Handling saat loading | Feedback | Briefing opt forklift terkait handling saat loading | 2024-07-30 | 2024-07-28 | W4 | Feedback | Close
27-121 | Karya Rifki | 2024-07-31 | 51 x 3 x 515 | - | Visual_Defect | Visual Inner Label Sobek | Proses Drying Tidak Optimal | Tanpa proses drying | Feedback | Harus di drying nex produksi | 2024-07-30 | 2024-07-28 | W4 | Feedback | Close
27-121 | Karya Rifki | 2024-07-31 | 51 x 3 x 515 | - | Moisture_Issue | Soft Core | Proses Drying Tidak Optimal | Tanpa proses drying | Feedback | Harus di drying nex produksi | 2024-07-30 | 2024-07-28 | W4 |  | Close
27-122 | Karya Rifki | 2024-07-31 | 76.1 x 3 x 1260 | - | Visual_Defect | Visual Inner Label Sobek | Handling | Handling saat loading | Feedback | Briefing terkait handling saat finishing-loading | 2024-07-30 | 2024-07-28 | W4 | Feedback | Close
01-123 | Sapta | 2024-08-05 | 76.5 x 12 x 720 | 90 | Length_Issue | L(-) | Kondisi Penyimpanan | Penyusutan akibat penyimpanan terlalu lama | Tukar Guling | MC di standarkan | 2023-11-06 | - | - | Retur | Close
03-124 | Meiwa | 2024-08-06 | 20 x 1.5 x 915 | 20 | Visual_Defect | Visual Kotor | Handling | Handling saat drying process | Tukar Guling | SOP handling core white diperbarui dan sudah dibrifeing | Kumpulan | Kumpulan | T1 | Retur | Close
03-124 | Meiwa | 2024-08-06 | 20 x 1.5 x 915 | 20 | Deformation | Oval | Handling | Handling saat drying process | Tukar Guling | SOP handling core white diperbarui dan sudah dibrifeing | Kumpulan | Kumpulan | T2 | Retur | Close
03-125 | Meiwa | 2024-08-06 | 45 x 1.5 x 470 | 120 | Visual_Defect | Visual Kotor | Handling | Handling saat drying process | Tukar Guling | SOP handling core white diperbarui dan sudah dibrifeing | Kumpulan | Kumpulan | T1 | Retur | Close
03-125 | Meiwa | 2024-08-06 | 45 x 1.5 x 470 | 120 | Deformation | Oval | Handling | Handling saat drying process | Tukar Guling | SOP handling core white diperbarui dan sudah dibrifeing | Kumpulan | Kumpulan | T2 | Retur | Close
03-126 | Meiwa | 2024-08-06 | 45 x 1.5 x 930 | 156 | Visual_Defect | Visual Kotor | Handling | Handling saat drying process | Tukar Guling | SOP handling core white diperbarui dan sudah dibrifeing | Kumpulan | Kumpulan | T1 | Retur | Close
03-126 | Meiwa | 2024-08-06 | 45 x 1.5 x 930 | 156 | Deformation | Oval | Handling | Handling saat drying process | Tukar Guling | SOP handling core white diperbarui dan sudah dibrifeing | Kumpulan | Kumpulan | T2 | Retur | Close
03-127 | Meiwa | 2024-08-06 | 35 x 1.5 x 1230 | 89 | Visual_Defect | Visual Kotor | Handling | Handling saat drying process | Tukar Guling | SOP handling core white diperbarui dan sudah dibrifeing | Kumpulan | Kumpulan | T1 | Retur | Close
03-127 | Meiwa | 2024-08-06 | 35 x 1.5 x 1230 | 89 | Deformation | Oval | Handling | Handling saat drying process | Tukar Guling | SOP handling core white diperbarui dan sudah dibrifeing | Kumpulan | Kumpulan | T2 | Retur | Close
03-128 | Meiwa | 2024-08-06 | 25 x 1.5 x 1220 | 60 | Visual_Defect | Visual Kotor | Handling | Handling saat drying process | Tukar Guling | SOP handling core white diperbarui dan sudah dibrifeing | Kumpulan | Kumpulan | T1 | Retur | Close
03-128 | Meiwa | 2024-08-06 | 25 x 1.5 x 1220 | 60 | Deformation | Oval | Handling | Handling saat drying process | Tukar Guling | SOP handling core white diperbarui dan sudah dibrifeing | Kumpulan | Kumpulan | T2 | Retur | Close
03-129 | Meiwa | 2024-08-06 | 35 x 1.5 x 1230 | 360 | Visual_Defect | Visual Kotor | Handling | Handling saat drying process | Tukar Guling | SOP handling core white diperbarui dan sudah dibrifeing | Kumpulan | Kumpulan | T1 | Retur | Close
03-129 | Meiwa | 2024-08-06 | 35 x 1.5 x 1230 | 360 | Deformation | Oval | Handling | Handling saat drying process | Tukar Guling | SOP handling core white diperbarui dan sudah dibrifeing | Kumpulan | Kumpulan | T2 | Retur | Close
03-130 | Meiwa | 2024-08-06 | 45 x 1.5 x 930 | 120 | Visual_Defect | Visual Kotor | Handling | Handling saat drying process | Tukar Guling | SOP handling core white diperbarui dan sudah dibrifeing | Kumpulan | Kumpulan | T1 | Retur | Close
03-130 | Meiwa | 2024-08-06 | 45 x 1.5 x 930 | 120 | Deformation | Oval | Handling | Handling saat drying process | Tukar Guling | SOP handling core white diperbarui dan sudah dibrifeing | Kumpulan | Kumpulan | T2 | Retur | Close
10-131 | Perdana | 2024-08-07 | 76.5 x 10 x 2500 |  | Rough_Cut | Potongan Tidak Rata | Kualitas Cutting | Potongan kualitas offsaw | Feedback | Komunikasikan kembali dengan purchasing Perdana | 2024-06-10 | 2024-06-05 | W3 | Feedback | Close
31-132 | DNP | 2024-08-07 | 24 x 4 x 70 | 11413 | Length_Issue | L Variasi | Settingan Tidak Tepat | Pergeseran scraper pisau | Tukar Guling | Scrapper diperbaiki, control length diperketat | 2024-08-07 | 05-06 Agustus 2024 | T8 | Retur | Close
32-133 | Indofood | 2024-08-08 | 152.4 x 15 x 1152 | 273 | Length_Issue | L(-) | Proses Drying Tidak Optimal | Over drying | Kirim sample ID | Tanpa redrying dan menggunakan AS sesuai sample | 2024-08-02 | 2024-07-30 | W3 | Retur | Close
32-133 | Indofood | 2024-08-08 | 152.4 x 15 x 1152 | 273 | ID_Issue | Seret | Kesalahan Sambungan Core | Menggunakan as sambungan | Kirim sample ID | Tanpa redrying dan menggunakan AS sesuai sample | 2024-08-02 | 2024-07-30 | W3 | Retur | Close
33-134 | Avery Denison | 2024-08-08 | 76.5 x 8 x 1525 | 1 | Surface_Damage | Inner Tergerus | Masalah Mesin | Abrasi chuck spindle | Feedback | Next delivery menggunakan AS1 inner-double | - | - | W3 | Feedback | Close
31-135 | DNP | 2024-08-09 | 24 x 4 x 70 | 281 | Rough_Cut | Potongan Berserabut | Settingan Tidak Tepat | Pergeseran scraper pisau | Tukar Guling | Scrapper diperbaiki, control length diperketat | 2024-08-07 | 05-06 Agustus 2024 | T8 | Retur | Close
31-135 | DNP | 2024-08-09 | 24 x 4 x 70 | 281 | Length_Issue | L Variasi | Settingan Tidak Tepat | Pergeseran scraper pisau | Tukar Guling | Scrapper diperbaiki, control length diperketat | 2024-08-07 | 05-06 Agustus 2024 | T8
01-136 | Sapta | 2024-08-13 | 76.5 x 7 x 180 | 2000 | Moisture_Issue | Soft Core | Kegagalan Perekatan | Delaminasi kraft | Tukar Guling | Next delivery menggunakan paper standar | 2024-08-13 | 2024-08-06 | W1 | Retur | Close
01-137 | Sapta | 2024-08-13 | 76.5 x 7 x 170 | 1000 | Moisture_Issue | Soft Core | Kegagalan Perekatan | Delaminasi kraft | Tukar Guling | Next delivery menggunakan paper standar | 2024-08-13 | 2024-08-06 | W1 | Retur | Close
05-138 | Sato Label | 2024-08-13 | 26 x 1 x 1000 | 280 | Thickness_Issue | T(-) | Material Tidak Standar | Paper yang digunakan terlalu tipis | Tukar Guling | Monitor thickness saat winding / perketat | 2024-08-13 | 2024-08-08 | W2 | Retur | Close
05-138 | Sato Label | 2024-08-13 | 26 x 1 x 1000 | 280 | Rough_Cut | Potongan Berserabut | Material Tidak Standar | Paper yang digunakan terlalu tipis | Tukar Guling | Monitor thickness saat winding / perketat | 2024-08-13 | 2024-08-08 | W2 | Retur | Close
23-139 | Interflex | 2024-08-19 | 152.4 x 15 x 66 | 500 | Rough_Cut | Potongan Berserabut | Masalah Mesin | Nilon pada mesin aus | Rework | Monitor kualitas potongan | 2024-08-08 | 2024-08-07 | T12 | Retur | Close
34-140 | Canopus | 2024-08-20 | 3 x 7 x 201 | 1432 | Thickness_Issue | T Variasi | Material Ex-Stock | Menggunakan ex-Trias bor | potong tagihan | next delivery menggunakan AS 76.5 | 2024-07-22 | - | Bor | Retur | Close
34-140 | Canopus | 2024-08-20 | 3 x 7 x 201 | 1432 | ID_Issue | Seret | Material Ex-Stock | Menggunakan ex-Trias bor | potong tagihan | next delivery menggunakan AS 76.5 | 2024-07-22 | - | Bor | Retur | Close
34-141 | Canopus | 2024-08-20 | 3 x 10 x 177 | 208 | Thickness_Issue | T Variasi | Material Ex-Stock | Menggunakan ex-Trias bor | potong tagihan | next delivery menggunakan AS 76.5 | 2024-07-02 | - | Bor | Retur | Close
34-141 | Canopus | 2024-08-20 | 3 x 10 x 177 | 208 | ID_Issue | Seret | Material Ex-Stock | Menggunakan ex-Trias bor | potong tagihan | next delivery menggunakan AS 76.5 | 2024-06-28 | - | Bor | Retur | Close
03-142 | Meiwa | 2024-08-20 | 45 x 1.5 Mayo min | 1 | Printing_Defect | Salah Sablon | Human Error | Human error | Feedback | Briefing DPT (Sablon) | 2024-08-20 | - | Sablon | Feedback | Close
03-143 | Meiwa | 2024-08-22 | 77 x 3 x 1400 | 39 | Visual_Defect | Visual Kotor | Handling | Handling saat loading | Feedback | handling saat finishing harus sesuai SOP | 2024-08-20 | - | - | Retur | Close
03-143 | Meiwa | 2024-08-22 | 77 x 3 x 1400 | 39 | Deformation | Bending | Handling | Handling saat loading | Feedback | handling saat finishing harus sesuai SOP | 2024-08-20 | - | - | Retur | Close
27-144 | Karya Rifki | 2024-08-28 | 51 |  | Moisture_Issue | Soft Core | Proses Drying Tidak Optimal | Tanpa proses drying | Feedback | Di drying dan monitor saat winding | 2024-07-30 | 2024-07-28 | W4 | Feedback | Close
01-145 | Sapta | 2024-08-30 | 76.5 x 8 x 1300 | 59 | Deformation | Dented | Handling | Kumpulan dari handling | Tukar Guling | sudah monitor loading dan standard packaging | Kumpulan | - | - | Retur | Close
25-146 | Samara | 2024-09-05 | 13×3×900 | - | Adhesion_Issue | Peel Off | Kegagalan Perekatan | Sticking belum sempurna | Feedback | Monitor sticking | 2024-06-01 |  |  | Feedback | Close
03-147 | Meiwa | 2024-09-05 | 35×1,5×1230 | 114 | Visual_Defect | NG Visual | Handling | Handling di customer | Tukar Guling | Masih tetap monitor handling | - |  |  | Retur | Close
11-148 | Plasindo | 2024-09-09 | 3×8×966 | 1 | Surface_Damage | Inner Tergerus | Handling | Handling di customer | Feedback | Monitor kualitas Inner | 2024-08-23 | 2024-08-21 | W3 | Feedback | Close
11-149 | Plasindo | 2024-09-11 | 3×8×840 | 107 | Length_Issue | L(-) | MC Tidak Stabil | Penyusutan akibat ketidakstabilan MC | Tukar Guling | MC Distandardkan | 2024-08-27 | 2024-08-25 |  | Feedback | Close
03-150 | Meiwa | 2024-09-12 | Karton box | 1 | Printing_Defect | Tidak Tersablon | Human Error | Human error | Feedback | Monitor saat sablon | 2024-09-12 | 2024-09-11 | Sablon | Feedback | Close
35-151 | Surya Utama | 2024-09-13 | 25,6×5×1000 | 4100 | Rough_Cut | Potongan Berserabut | Handling | Handling di customer | Feedback | Monitor kualitas potongan | 2024-08-13 | 2024-08-12 | W2 | Feedback | Close
35-151 | Surya Utama | 2024-09-13 | 25,6×5×1000 | 4100 | Adhesion_Issue | Peel Off | Handling | Handling di customer | Feedback | Monitor kualitas potongan | 2024-08-13 | 2024-08-12 | W2 | Feedback | Close
03-152 | Meiwa | 2024-09-13 | Karton box | 1 | Printing_Defect | Tidak Tersablon | Human Error | Human error | Feedback | Monitor saat sablon | 2024-09-12 | 2024-09-11 | Sablon | Feedback | Close
27-153 | Karya Rifki | 2024-09-14 | 51×3×515 | - | Moisture_Issue | Soft Core | Proses Drying Tidak Optimal | Tanpa proses drying | Feedback | Harus di drying next produksi, jangan sampai terlewat | 2024-09-11 | 2024-09-09 | Drying process | Feedback | Close
34-154 | Canopus | 2024-09-18 | 76,2×7×201 | 1477 | ID_Issue | Seret | Material Ex-Stock | Menggunakan ex-Trias bor | Potong tagihan | Menggunakan as seperti biasa, jangan gunakan stok | 2024-08-20 | - | Bor | Retur | Close
03-155 | Meiwa | 2024-09-23 | 25×1,5×1220 | 218 | Visual_Defect | NG Visual | Dalam monitor | Sesuai SOP | Tukar guling | Monitor implementasi SOP baru | kumpulan | kumpulan | - | Retur | Close
03-156 | Meiwa | 2024-09-23 | 35×1,5×1230 | 200 | Visual_Defect | NG Visual | Dalam monitor | Sesuai SOP | Tukar guling | Monitor implementasi SOP baru | kumpulan | kumpulan | - | Retur | Close
03-157 | Meiwa | 2024-09-23 | 45×1,5×470 | 40 | Visual_Defect | NG Visual | Dalam monitor | Sesuai SOP | Tukar guling | Monitor implementasi SOP baru | kumpulan | kumpulan | - | Retur | Close
03-158 | Meiwa | 2024-09-23 | 45×1,5×930 | 94 | Visual_Defect | NG Visual | Dalam monitor | Sesuai SOP | Tukar guling | Monitor implementasi SOP baru | kumpulan | kumpulan | - | Retur | Close
33-159 | Avery Denison | 2024-09-23 | 76,5 x 8 x 1525 | - | Adhesion_Issue | Peel Off | Handling | Handling produksi | Feedback | Hati-hati saat handling paper core, dan amplas | 2024-09-23 | 2024-09-21 | Seamless | Feedback | Close
34-160 | Canopus | 2024-09-25 | 3 x 7 x 201 | 1557 | ID_Issue | Seret | Material Ex-Stock | Menggunakan ex-Trias bor | Visit ke customer tanggal 2 Oktober 2024 | Jangan gunakan ex bor trias | 2024-09-18 | - | Bor | Retur | Close
05-161 | Sato Label | 2024-09-27 | 25,4 x 4 x 900 | 1000 | Deformation | Bending | Kondisi Penyimpanan | Suhu tinggi saat dalam truk | Tukar Guling | Seasoning agak lama dan tambahkan ikatan | 2024-09-27 | 2024-09-25 | Loading | Retur | Close
27-162 | Karya Rifki | 2024-09-28 | 51 x 3 x 515 | - | Moisture_Issue | Soft Core | Proses Drying Tidak Optimal | Tanpa proses drying | Drying | Drying | 2024-07-30 | 2014-07-28 | W4 | Feedback | Close
33-163 | Avery Denison | 2024-10-01 | 76,5 x 8 x 1525 | 1 | ID_Issue | ID(-) | Material Tidak Standar | Material core tidak standar | - | - | 2024-09-26 | 2024-09-25 | - | Feedback | Close
36-164 | Pura Barutama | 2024-10-08 | 51 x 3,5 x 1600 | 140 | Length_Issue | L(-) | MC Tidak Stabil | Penyusutan akibat ketidakstabilan MC | Tukar Guling | Ujung core di strech film agar tidak terlalu menyusut | 2024-09-23 | - | - | Retur | Close
23-165 | Interflex | 2024-10-09 | 152,4 x 14 x 46 | 622 | ID_Issue | Seret | Material Ex-Stock | Menggunakan ex-Trias bor | - | - | 2024-09-27 | - | - | Retur | Close
01-166 | Sapta | 2024-10-12 | 152,4 x 14 x 64 | 500 | Thickness_Issue | T(-) | Material Tidak Standar | Penyusutan akibat karakteristik CB Papertech | - | - | 2024-10-12 | - | - | - | -
01-167 | Sapta | 2024-10-14 | 3 x 7 x 1300 | 69 | Deformation | Oval | Handling | Tumpukan dalam proses drying | - | - | kumpulan | - | - | - | -
34-168 | Canopus | 2024-10-15 | - | - | Deformation | Dented | Handling | Tumpukan dalam proses drying | - | - | 2024-10-14 | 30 Septemner 2024 | - | - | -
08-169 | Digital | 2024-10-16 | Tebal 4 dan 3 tercampur (L 1602) | - | Thickness_Issue | T Variasi | Material Tidak Standar | Ketebalan paper tidak standar | - | Monitor Thickness Paper | 2024-08-28 | -
04-170 | Indopoly | 2024-10-17 | 3 x 8x 2200 | 1 | Adhesion_Issue | Unstuck Body | Kesalahan Sambungan Core | Core sambungan tercampur | - | - | 2024-08-28 | - | - | - | -
27-171 | Karya Rifki | 2024-10-19 | Cuan Tape | - | Adhesion_Issue | Peel Off Outer | Kegagalan Perekatan | Delaminasi kraft | - | - | 2024-10-02 | - | - | - | -
27-172 | Karya Rifki | 2024-10-22 | KRP Tape | - | Adhesion_Issue | Peel Off Inner | Kegagalan Perekatan | Lem tidak merekat sempurna | - | - | 2024-10-02 | - | - | - | -
03-173 | Meiwa | 2024-10-23 | - | - | Spec_Issue | Overlap Outer | Material Tidak Standar | Slit paper tidak standar | - | - | - | - | - | - | -
16-174 | Trias | 2024-11-07 | 3 x 7 x 2156 | 300 | Spec_Issue | Low FC | Material Tidak Standar | Material paper low PB | Tukar Guling | Menambah paper high dan menstandarkan build up | 2024-10-30 | - | - | - | -
01-175 | Sapta | 2024-11-12 | 3 x 7 x 1300 | 52 | Deformation | Dented | Handling | Handling saat pengiriman | Tukar Guling | Menambah lapisan PE foam | 2024-10-23 | - | W4 | Retur | -
01-175 | Sapta | 2024-11-12 | 3 x 7 x 1300 | 52 | Visual_Defect | Visual Kotor | Handling | Handling saat pengiriman | Tukar Guling | Menambah lapisan PE foam | 2024-10-23 | - | W4 | Retur | -
04-176 | Indopoly | 2024-11-12 | 3 x 8 x 2050 | 1 | Adhesion_Issue | Unstuck Top Ply | Kegagalan Perekatan | Lem tidak merekat sempurna | Meeting dan Tukar Guling | Perketat SOP pada start dan stop winding | 2024-11-11 | 2024-11-01 | - | - | -
32-177 | Indofood | 2024-11-15 | 3 x 9 x 1020 | 10 | Length_Issue | L(-) | Settingan Tidak Tepat | Setting length lolos check | Briefieng operator | Monitoring | 2024-10-22 | 2024-10-21 | - | - | -
01-178 | Sapta | 2024-11-25 | 3 x 7 x 340 | 2 pallet | Moisture_Issue | Lembab | Proses Drying Tidak Optimal | Proses drying tidak optimal | Re-drying | - | - | 2024-11-25 | - | - | -
01-179 | Sapta | 2024-11-29 | 3 x 7 x 340 | 635 pcs | Length_Issue | L(-) | MC Tidak Stabil | Penyusutan akibat ketidakstabilan MC | - | - | - | - | - | - | -
16-180 | Trias | 2024-12-14 | 3 x 7 x 2156 | 300 | Spec_Issue | Low FC | Material Tidak Standar | Material paper low PB | Tukar Guling | Menambah paper high dan menstandarkan build up | 2024-10-30 | - | - | Retur | -
37-181 | Ekstrindo | 2024-12-26 | - | - | Length_Issue | L(+) | Human Error | Miss Komunikasi | Ubah Spec | Ubah Spec menjadi -2/+0 | 2024-12-26 | - | - | Retur | -