## Daftar CCR quality
|  |  |  | PT WAHANA BERMUDA NUSANTARA | [8 empty] | No Doc: WBN/13-QA Rev : 0 Date : 15 Agustus 2024
LIST CUSTOMER COMPLAIN REPORT 2024
NO | NO | Tgl Complain | Customer | Ukuran (mm) | Qty (pcs) | Ketidaksesuaian | Penyebab | Corrective Action | Preventive action | Tgl Kirim | Tgl Produksi | Mesin | Keterangan | Status | Keterangan | Customer | repeat
1 | 1 | 2024-01-02 | Sapta | 3 x 14 x 924 | 58 | Panjang Kurang 2-3 mm | Nilon pada mesin aus | Tukar guling | Perbaikan nilin yang sudah aus |  | 8 nov 23, 9 nov 23, 7 des 23 | T3 | Retur | Close
2 | 2 | 2024-01-05 | SKS | 76.5 x 6 x 131 | 940 | ID Longgar | Menggunakan ex core | Tukar guling | membuat Core baru dengan id 76.7-76.9 | 2024-01-05 | 2024-01-04 | T3 | Retur | Close
3 | 3 | 2024-01-08 | Meiwa | 45 x 1.5 x 470 | 150 | Overlap outer | slit paper tidak standard | Tukar guling | monitor overlap saat produksi | 5 des 23 | 3 des 23 | T1 dan T2 | Retur | Close
4 | 4 |  |  | 45 x 1.5 x 930 | 268 |  | slit paper tidak standard |  | monitor overlap saat produksi | 6 des 23 | 3 des 23 | T1 dan T2 | Retur | Close
5 | 5 | 2024-01-09 | Sapta | 76.5 x 7 x225 | 5 | Tebal variasi, aktual 7.8 | parent ex trigema terpotong | sortir 100 %, ditemukan 5 pcs yang tebal 7.8 | inspeksi diperketat | 2024-01-08 | 2024-01-08 | T10 | Retur | Close
6 | 6 | 2024-01-09 | Indopoly | 76.5 x8 x 1345 | 150 | Core Surface danted | akibat handling saat seamless | Sortir surface 100% | inspeksi surface diperketat | 2024-01-09 | 2024-01-08 | Seamless | Retur | Close
7 | 7 | 2024-01-12 | Indopoly | 76.5 x8 x 1345 | 150 | Bending > 1.5 | handling saat drying process | Sortir 100% Bending | Packing 4 ikat dan strech film | 2024-01-12 | 2024-01-07 | Drying process | Retur | Close
| 8 | 2024-01-17 | Sato Label | 25.4 x4 x 900 | 1834 | ID (+) spec 25.4 +0.3 aktual 25.75-26.1 | As mandrel perlu perbaikan | As mandrel diperbaiki | Cek ID diperketat | 2024-01-17 | 2024-01-15 | W2 | Retur | Close
| 9 | 2024-01-18 | Kemasan Murah | L 710 | 200 | Length (+) aktual 710-725 | Salah pengukuran | hanya sebagai feedback | Control Length precut dimonitor | 2024-01-10 | 2024-01-08 | T10 | Feedback | Close
| 10 | 2024-01-18 | SKS | 76.5 x 7 x 989 | 342 | L tidak standard / Variasi | pisau geser dan opt tidak melakukan cek | Tukar guling | Selalu monitor pisau dan dilakukan pengecekan | 2024-11-09 | 2024-11-07 | T12 | Retur | Close
| 11 | 2024-01-20 | Mulia | L 515 | 1000 | L over sampai 530 | tidak melihat WO | Sebagai feedback | Brifieng OPT | 2024-01-14 | 2024-01-13 | T3 | Feedback | Close
| 12 | 2024-01-22 | Indopoly | L 2000 | 150 | bending , no lot 4015 | handling saat drying process | Sortir 100% Bending | Packing 4 ikat dan strech film | 2024-01-19 | 2024-01-20 | T13 | Retur | Close
| 13 | 2024-01-22 | Digital | 77 x 3 x 1602 | 1000 | Length(+) sampai 1610 spec 1600-1605 mm | terlalu panjang saat winding | drying | monitor Length saat proses drying | 2024-01-22 | 2024-01-21 | W4 | Retur | Close
| 14 | 2024-01-22 | Indopoly | 76.5 x 8 x 2000 | 450 | Id (-) 75.9-76.5 | oval akibat tumpukan terlalu berat | Tukar guling & Sortir | tumpukan dikurangi | 2024-01-22 | 2024-01-21 | Drying process | Retur | Close
| 15 | 2024-01-22 | meiwa | 45 x 1.5 x 930 | 260 | overlap | Slit paper outer variasi | seset | monitor saat winding | 5 des 23 | 3 des 23 | W2 | Retur | Close
| 16 |  |  | 35 x 5 x 1230 | 40 | Visual kotor | Handling paper core | Tukar guling | Monitor handling | 6 des 23 | 3 des 23 | T1 | Retur | Close
| 17 |  |  | 25 x5 x 1220 | 38 | visual kotor | Handling paper core | Tukar guling | Monitor handling | 6 des 23 | 3 des 23 | T1 | Retur | Close
| 18 | 2024-01-23 | TDK | ID 16, 17, 25, 14, | 139 , 145 , 20, 14 | ID tidak rata | oval | Tukar guling | Monitr saat winding | kumpulan | kumpulan | T2 | Retur | Close
| 19 | 2024-01-24 | Perdana | 76.2 x 8 x 986 | 150 | Length (+) 2mm | Paralaks pengukuran Length | hanya sebagai improve next tidak boleh L(+) | Monitor control length | 2024-01-24 | 2024-01-23 | T10 | Feedback | Close
|  |  |  | 76.2 x 8 x 956 | 150 |  | Paralaks pengukuran Length |  | Monitor control length |  | 2024-01-23 | T10 | Feedback | Close
| 20 | 2024-01-24 | Plasindo | 76.5 x 8x 456 | 176 | Core Seret | Akibat tension di proses winding terlalu kencang pada saat setting | Tukar Guling | Tension di set pada kondisi secukupnya pada set up, dan pemeriksaan ID saat set up lebih teliti | 2024-01-08 | 2024-01-07 | T10 | Retur | Close
| 21 | 2024-01-26 | Indopoly | 76.5 x8 x 1160 | 150 | Bending | handling saat drying process | Tukar guling | Packing 4 ikat dan strech film | 2024-01-26 | 2024-01-25 | T13 | Retur | Close
| 22 | 2024-01-26 | Meiwa | 45 x 5 x 930 | 120 | Overlap | Slit paper outer variasi | seset | monitor saat winding | 5 des 23 | 3 des 23 | W2 | Retur | Close
| 23 |  |  | 35 x 5 x 1230 | 140 | Visual kotor | Handling paper core | Tukar guling | Monitor handling | 6 des 23 | 3 des 23 | T1 | Retur | Close
| 24 |  |  | 35 x 5 x 1220 | 215 |  | Handling paper core | Tukar guling | Monitor handling | 6 des 23 | 3 des 23 | T1 | Retur | Close
8 | 25 | 2024-01-29 | SAP | 25 x 5 x 115 | 100 | Tebal variasi ( Tebal Tipis) | akibat thicknes paper varias | Feedback | monitor thickness paper | 2023-12-28 | 2023-12-23 | w2 | Feedback | Close
| 26 | 2024-01-31 | Sato Label | 25.4 x4 x 900 | 740 | Overlap & grepes saat dipotong | Lebar kraft tidak standard | Tukar guling & Rework | menggunakan kraft outer standard | 2024-01-31 | 2024-01-29 | W2 | Retur | Close
Jumlah Complain | [11 empty] | 26
| 1 | 2024-02-05 | Indopoly | 76.5 x 8 x 2000 | 4 | Unstuck outer no lot 4026 | Kemungkinan karena tension kendor pada proses paper join | 1. Tukar Guling 2. Quality briefing team produksi terkait proses paper join | 1. Pastikan pada saat proses paper join, tension stabil 2. Jika ditemukan hasil tension belum stabil, paper core dibuang. | 2024-02-02 | 2024-02-01 | T13/T10 | Retur | Close
| 2 | 2024-02-06 | SKS | 76.5 x 7 x 429 | 500 | L kurang 428-429 | akibat menyusut | Sortir 100% | MC distandardkan | 2024-02-06 | 2024-01-30 | T12 | Retur | Close
| 3 | 2024-02-07 | Sapta | 3 x 7 x 1300 | 130 | Penyok | Akibat handling paper core | Tukar guling | mengubah standard packaging dengan menambahkan alas yang lebih tebal | kumpulan | kumpulan | W4 | Retur | Close
| 4 | 2024-02-22 | Mulia | 76 x 2 x 1200 | 1000 | panjang lebih | spec L Wo diubah, opt tidak melihat spec di WO | Hanya sebagai feedback | Briefing | 2024-02-16 | 2024-02-14 | T4 | Feedback | Close
| 5 | 2024-02-23 | digital | 77 x 3 x 1602 | 868 | panjang kurang | Over Drying | sortir 100 % | Monitor Drying process | 22 dan 23 feb | 2024-02-21 | Drying process | Retur | CLose
Jumlah Complain | [11 empty] | 5
| 1 | 2024-03-05 | Swissplast | 78 x 15 x 2000 | 8 roll | Id Menyusut menjadi 76 | dugaan sementara akibat lama waktu drying yang kurang hanya 3,5 jam karena urgent | Bayar denda | drying process harus sesuai prosedue | 2024-02-28 | 2024-02-27 | Drying process | Feedback | Close | Tolerance L -0/+ 1 mm
| 2 | 2024-03-07 | Meiwa | 45 x 1.5 x 1220 , 25 x 1.5 x 1220 , 25 x 1.5 x 1230 | 320 | Overlap | slit paper outer variasi | seset ( Rework) | monitor saat winding | kumpulan | kumpulan | W2 | Return | Close
| 3 | 2024-03-07 | Tunas Dunia | ID 13 ID 14 ID 16 ID 17 | 85, 114, 147 , 435 | ID Besar dan ID kecil | oval, karena MC tinggi | Tukar Guling | seasoning parent lebih lama | kumpulan | kumpulan | W2 | Return | Close
| 4 | 2024-03-07 | Polytech | 76 x 15 x 480, 76 x 15 x 1100 |  | Tidak ada inner Printing | Mesin Inner printing rusal | Feedback | perbaikan mesin inner printing | 7 Maret | 5 Maret | 4 Maret shift 3, Gunawan | Feedback | Close
| 5 | 2024-03-08 | Digital | 1602 | 53 | L Panjang aktual 1607-1610 | Over Drying | Tukar Guling | Monitor proces drying | 2024-03-08 | 2024-03-07 | 5 maret spv all | return | Close
| 6 | 2024-03-08 | Digital | 1272 | 32 | L Kurang aktual 1267-1269 | Over Drying | Tukar Guling | Monitor proces drying | 2024-03-08 | 2024-03-07 | 5 maret spv all | return | Close
| 7 | 2024-03-13 | Plasindo | 3 x 8 x 210 |  | inner berminyak | Over minyak untuk pelumas saat winding | Feedback | minimalisis penggunaan minyak sebagai pelumas | 2024-02-23 | 2024-02-19 | W3 | Feedback | Close
| 8 | 2024-03-18 | Trias | 3 x 7 x 2156 | 4 roll | ID Come down | mungkin core sambungan | Bayar denda | Core sambungan harus dibuang | 2023-09-17 | 2023-09-12 | W3 | Feedback | Close
| 9 | 2024-03-22 | Plasindo | 3 x 8 x 904 | 59 | Panjang kurang 1-3 mm | menyusut akibat ketidakstabilan MC | Tukar Guling | MC distandarkan | 2024-01-27 | 2024-01-23 | T12 | Return | Close
| 10 | 2024-03-22 | Trias | 3 x 7 x2156 | 1000 | Id kecil | As aus | Tuakr guling | As di crhome | 19 Maret | Dibuat 12 Maret spv All | W3 | Return 4 mei | Close
| 11 | 2024-03-22 | Swissplast | 78 x 15 x 1225 | 1 | Core memanjang | MC high | Feedback | standar MC diturukan | 2024-02-29 | 2024-02-26 | W3 | Feedback | Close
| 12 | 2024-03-26 | Sapta | 3 x 7 x 1300 | 108 pcs | Core penyok dan bergelombang | Handling saat pengiriman | Tukar Guling | Standartd packaging ditambah siku 4 sisi dan layer 4 sisi | Kumpulan | Kumpulan | W4 | Return | Close
| 13 | 2024-03-29 | Mulia | 51 | 3 | Bengkok | Kepanasan pada saat di truk pengiriman | Feedback | Strech film ditambah 2 lapis | 2024-03-27 | 26 Maret, sugeng gunawan | W4 | Feedback | Close
Jumlah Complain | [11 empty] | 13
| 1 | 2024-04-16 | Ricoh | 13 x 2.5 x 1020 | 200 | Lunak & Tebal Kurang aktual 2.3 spec -0/+ 0.2 | MC high, Opt tidak mengecek dan terlewat inspeksi | Feedback | Di drying dan monitor saat winding | 2024-04-04 | 2024-04-03 | Sugeng Gunawan | Feedback | Close
| 2 | 2024-04-24 | Polytech | 78 x 15 x 380 dan 78 x 15 x 480 | - | Berat core tidak standard | Kesalahan internal pada spesifikasi berat | Spec berat yang menjadi acuan 280 -360 g/100 mm | Spec berat yang menjadi acuan 280 -360 g/100 mm | 2024-04-24 | 2024-04-22 | - | Feedback | Close
Jumlah Complain | [11 empty] | 2
| 1 | 3 Mei | Meiwa | 45 x 1.5 x 470 | 260 | Panjang Lebih | Core memanjang akibat ketidak stabilan MC (lebih dingin) | Tukar guling | seasoning parent lebih lama | 2024-04-19 | Pak gun, pak firman | T3 | return 3 Mei | Close
| 2 | 3 Mei | Trias | 76.2 x 7 x 2156 | 2400 | ID kecil | ID Kecil | Tukar guling & mengirimkan sample untuk mencocokan ID | Mengubah As dengan sample yang di approve | 2024-04-30 | 15-16 Maret , 4074. 4075 | All SPV | Retur 18 Juni | Close
| 3 | 4 Mei | Perdana | 76.2 x 8 x 2500 | 150 | Potongan ujung crepes | Potongan winding tidak bisa clean cut | Feedback | setting pisau saw tender lebih di perhatikan | 2024-04-22 | 19 -20 Apr | W3 Yayan (Gun) Raswan (Sugeng) | Feedback | Close
| 4 |  | Perdana | 76.2 x 10 x 1226 | 67 | peel off | lem tidak merata | Tukar guling | Monitor Lem inner | 28 April, 2 Mei | 27 april, 1 Mei | T13 (Fajar ) Sugeng , 24 April eli Firman 4115 | Return 14 Mei | Close |  | NCR
| 5 | 10 Mei | Perdana | 76.2 x 8 x 2500 | 1 | Unstuck Inner | sticking belum stabil dan core sambungan tidak dibuang | feedback | membuat SOP star Stop winding | 3 meei | 24 April/ 25 April | 20 April (gun) 4109 | Feedback | Close
| 6 | 11 mei | Perdana | 76.2 x 10 x 1196 | 54 | Length (-) | suhu di gudang penyimpanan perdana lebih panas sehingga core menyusut | Tukar Guling | MC distandarkan, dan Spec Length diubah menjadi +2 | 3 Mei | 27 april, sugeng gun | 23 April W3 firman | Return 14 Mei | Close |  | NCR
| 7 | 11 mei | Perdana | 76.2 x 8 x 1076 | 27 | Length (-) | suhu di gudang penyimpanan perdana lebih panas sehingga core menyusut | Tukar Guling | MC distandarkan, dan Spec Length diubah menjadi +2 | 3 Mei | 27 april, sugeng gun | 23 April W3 firman | Return 14 Mei | Close
| 8 | 13 Mei | Sks | 3 x 7 x 471 | 130 | Length (-) | menyusut akibat ketidakstabilan MC | Tukar Guling | MC distandarkn | 13 Mei | 21 -22 Feb | T12 Firman, Sugeng | return 13 Mei | Close
| 9 | 13 Mei |  | 3x 7 x 293 | 560 | Length (-) | menyusut akibat ketidakstabilan MC | Tukar Guling | MC distandarkn | 13 Mei | 2024-02-21 | T12 Firman, Sugeng, Gun | return 13 Mei | Close
| 10 | 15 Mei | Perdana | 76.2 x 10 x 1106 | 277 | Length (-) & peel Off | suhu di gudang penyimpanan perdana lebih panas sehingga core menyusut | Tukar Guling | MC distandarkan, dan Spec Length diubah menjadi +2 | 3 mei | 25-26 Apr | t10 < Firman, sugeng, Gun | return 19 Mei | Close
| 11 | 16 Mei | Sapta | 76.5 x 12 x 725 | 14 | Length (-) | akibat ketidak stabilan Moisture Content sehingga Paper core menyusut, efek dari perubahan cuaca yang cukup ekstrim | Tukar guling | Pengecekan MC saat in proses sampai outgoing diperbanyak, n = 6 / pallet menjadi n= 15 / pallet | 2023-11-06 | 2023-11-03 | All SPV | return 20 Mei | Close
| 12 |  |  | 76.5 x 12 837 | 64 | Length (-) |  |  |  | 2024-01-19 | 2024-01-18 | gun | return 20 Mei | Close | Tolerance L -0/+ 1 mm
| 13 |  |  | 76.5 x 14 x 924 |  | Length (-) |  |  |  | 10 Mei | 8 mei | Sugeng Firman | return 21 Mei | Close
| 14 | 20 mei | Perdana | 76.5 x 8 x 1056 | 150 | Length (-) | suhu di gudang penyimpanan perdana lebih panas sehingga core menyusut | Feedback | MC distandarkan, dan Spec Length diubah menjadi +2 | 4110 3 mei | 2024-04-29 | Gun | Feedback | Close
| 15 | 22 Mei | Meiwa | 45 x 1.5 x 930 | 115 | Oval , penyok, | handling | Tukar Guling | tumpukan dikurangi | kumpulan | kumpulan | All SPV | retur 22 Mei | Close
| 16 |  |  | 45 x 1.5 x 470 | 53 | Oval , penyok, | Handling | Tukar Guling | tumpukan dikurangi | kumpulan | kumpulan | All SPV | retur 22 Mei | Close
| 17 | 24 Mei | Label tronic | 76 x 4 x 1000 | 332 | Inner Over berminyak | Over minyak untuk pelumas saat winding | Tukar Guling | Monitor penggunaan minyak | 8 mei | 4 Mei | w1 Firman | retur 30 mei | Close |  | NCR
| 18 | 27 Mei | Perdana | 76.2 x 10 x 1101 | 41 | Length (-) | suhu di gudang penyimpanan perdana lebih panas sehingga core menyusut | Tukar Guling | MC distandarkan, dan Spec Length diubah menjadi +2 | 3 mei | 2024-04-25 | Gun, Firman | retur 28 Mei | Close
| 19 | 27 Mei | Perdana | 76.2 x 10 x 1161 | 300 | Length (-) | suhu di gudang penyimpanan perdana lebih panas sehingga core menyusut | Tukar Guling | MC distandarkan, dan Spec Length diubah menjadi +2 | 4112, 4 Mei | 2024-04-27 | Firman | retur 28 mei | Close
| 20 | 29 mei | Sapta | 76.5 x 7 x 1300 | 84 | Penyok | Handling paper core | Tukar Guling | Sudah sesuai standrat packaging | Kumpulan | Kumpulan | All SPV | retur 12 Juni | Close
Jumlah Complain | [11 empty] | 20
| 1 | 5 juni | Trigema | 76 x 9 x 1000 |  | Inner Core tergerus | tergerus saat cak dikeluarkan, | Mengirimkan spl dengan inner CB 350 pindo ( Gagal), Sampel inner A31 papertech (serbuk akibat gerusan berkurang) | next produksi menggunakan inner A31 | 29 mei | 27 Mei | W3 | Feedback | Close
| 2 | 6 Juni | perdana | 76x 10 x 1186 | 48 | Length (-) | suhu di gudang penyimpanan perdana lebih panas sehingga core menyusut | Tukar Guling | Mengubah spec menjadi +2 dan MC distandradkan | Stok Gudang perdana di tarik semua |  |  | Retur | Close
|  |  |  | 76x 10 x 1141 | 150 | [9 empty] | Tolerance L -0/+0.5 mm diubah jadi +1
|  |  |  | 76x 8 x 1026 | 96
|  |  |  | 76x 8 x 996 | 65
|  | 10 Juni |  | 76x 10 x 1216 | 100
|  |  |  | 76x 10 x 1141 | 59
|  |  |  | 76x 10 x 1171 | 100
|  | 11 Juni |  | 76x 10 x 1206 | 104
|  |  |  | 76x 10 x 1271 | 150
|  |  |  | 76x 10 x 1141 | 144
|  |  |  | 76x 8 x 1021 | 68
|  | 14 Juni |  | 76x 10 x 1141 | 156
|  |  |  | 76x 10 x 1156 | 100
|  |  |  | 76x 10 x 1161 | 72
|  |  |  | 76x 10 x 1171 | 100
|  |  |  | 76x 10 x 1206 | 100
|  |  |  | 76x 10 x 1216 | 100
|  |  |  | 76x 10 x 1231 | 144
|  |  |  | 76x 10 x 1276 | 98
| 3 | 7 Juni | Wastu | 13 x 3 x 1200 | 200 | Kraft Mengelupas | Kraf pura 200 gsm mudah terkelupas | Feedback | menggunakan kraft outer standard | 7 Juni | 5 Jun Firman & gun | W2 | Feedback | Close
| 4 | 18 Juni | Sato Label | 25 x 4 x 900 | 620 | Hasil cetakan berongga | pengugunaan slit paper yang tidak standar sehingga menyebabkan rongga | Tukar Guling | Slit paper standar | 12 Juni | 9 Juni | W2 | Retur 18 Juni | Close
| 5 | 19 Juni | Sapta | 76.5 x 7 x 404 | 457 | Length (-) | menyusut akibat ketidakstabilan MC | Sortir | MC di standarkan | 25 Januari | 23 Januari | T12 | retur 3 Juli | Close
| 6 | 2024-06-28 | Dasary | 76 x 2.7 x 1000 |  | Length (-) | menggunakan ex stok | Feedback | next produksi tidak pakai stok | 6 Juni | - | T2 | Feedback | Close
Jumlah Complain | [11 empty] | 6
| 1 | 2024-07-03 | KAS Paper | 14 x 4 x 1100 |  | Body Unstuck | sambungan tidak dipisahkan | Feedback | sambungan core dipisahkan | 29 Juni | 25 Juni | W2 | Feedback | Close
| 2 | 2024-07-03 | perdana | 3 x 10 x 2500 |  | Potongan tidak rapih | Kualitas cutting pada Length (L) 2500 mm adalah kualitas offsaw bukan kualitas Trimming. metode kualitas offsaw seperti berikut : 1. Tidak rapi 2. Tidak rata Sesuai kualifikasi sample parent L 2500 ditambah 40 mm. | ujung potongan L 2500 tidak rata dan tidak rapih (Kualitas Offsaw) yang harus di Trimming oleh PT Perdana. | jika mesin Trimming terbaru Wberpack sudah siap, maka kualitas potongan L2500 kualitas trimming | 10 Juni | 5 Juni | W3 | Feedback | Close
| 3 | 2024-07-08 | Interflex | 6x15x46 | 550 | Length (+) 1 mm | pengukuran sampai ke inner dengan caliper manual | mengirimkan sample dengan L 46-46.5 hasil T14 | Mengganti Spec menjadi +- 0.5 mm | 5 Juli | 4-5 jun T11, All grup | T14 | return 9 Juli | Close
| 4 | 2024-07-10 | KAS Paper | 14 x 4 x 1100 | 979 | Overlap/biggap | slit paper tidak standard | Tukar Guling | monitor saat winding | 10 Juli | (Engkus dan husen) 9 Juli | W2 | Return 10 Juli | Close
| 5 | 2024-07-10 | KAS Paper | 14 x 4 x 1100 | - | OD variasi dalam satu batang | Stok di wahana OD sesuai spek | Feedback | monitor saat winding | 2024-07-10 | (Engkus dan husen) 9 Juli | W2 | Feedback | Close
| 6 | 2024-07-10 | Karya rifki | 76.1 x 3 x 1260 | - | inner mengelupas (kraft tidak menempel) | winding di w01 dimana inner tidak langsung terkena lem | Feedback | next produksi di w04 | 2024-07-02 | 29 Juni pak firman pak sugeng | W1 | Feedback | Close
| 7 | 2024-07-17 | Samara | 40 x 2 x 1000 | - | kraft mengelupas saat dipotong | Pura Kraft delaminasi | Feedback | test delaminasi sebelum produksi | 2024-07-15 | 5 jul pak sugeng firman | W2 | Feedback | Close
| 8 | 2024-07-19 | meiwa | -25 x 1.5 x 1220 - 35 x 1.5 x1230 -45 x1.5 x 470 -45 x1.5x930 -20 x 1.5 x 455 '-20x1.5x 915 | 111 120 19 9 71 51 | NG | kemungkinan handling di meiwa, kumpulan | tukar guling | perketat SOP | kumpulan | kumpulan | - | return 19 Jul | Close
| 9 | 2024-07-22 | Adiprima | 152. 4 x 12 x 3500 | 288 | MC high 7.6 spec min 7 % | Paralaks MC tester wahana (Benetech) dan adiprima ( Delrmhorst) | kami jamin core tidak akan rusak, core rusak apabila MC up 10% | next produksi akan sesuaikan lagi perbandingan pin test wahana dengan adiprima | 2024-07-18 | 10 Juli | W3 | Feedback | Close
| 10 | 2024-07-23 | Meiwa | Cabinet 1400 x285 x 285 | 60 | Upper / lower lem tidak kuat | lem yang digunakan adalah white glue BLA ( NG) | Rework di meiwa 1 aug 24 | gunakan lem yang di w3 | 2024-07-21 | 2024-07-19 | Karton | Feedback | Close
| 11 | 2024-07-24 | Karya rifki | 76.1 x 3 x 1260 (cuan Tape ) | - | Visual inner label sobek dan lembek | Handling pada saat finishing | Feedback | hati hati saat handling paper core | 2024-07-23 | 19 Jul pak gun pak firman | W4 | Feedback | Close
| 12 | 2024-07-24 | Karya rifki | 51 x 3 x 515 | - | Lembek dan penyok | tanpa drying | Feedback | dilakukan drying | 2024-07-12 | 11 jul pak gun | W4 | Feedback | Close
| 13 | 2024-07-25 | Sambu | 76 x 6 x 1440 | - | Id kecil | menggunakan ex trias 76.0 | Feedback | nex produksi menggunakan parent untuk sambu | 2024-07-24 | 22-23 jul | T10 | Feedback | Close
| 14 | 2024-07-26 | Betawi | 76 x 3 x 1030 | - | Terkelupas | Menggunakan paper pinggiran | Feedback | monitor sticking paper | 2024-07-08 | 2024-06-09 | W2 | Feedback | Close
| 15 | 2024-07-31 | Karya rifki | 76.1 x 3 x 1260 (Cheng li) | 2 | penyok | Akibat ketabrak forkilft | Feedback | Briefing opt forklift terkait handling saat loading | 2024-07-30 | 28 Juli | W4 | Feedback | Close
| 16 | 2024-07-31 | Karya rifki | 51 x 3 x 515 | - | sobek karena lembek | terlewat drying | Feedback | Harus di drying nex produksi | 2024-07-30 | 28 Juli 24 (Pak Gun) | W4 | Feedback | Close
| 17 | 2024-07-31 | Karya rifki | 76.1 x 3 x 1260 (cuan Tape ) | - | Visual inner label sobek | Handling saat loading | Feedback | Bfiefing terkait handling saat finishing-loading | 2024-07-30 | 28 Juli 24 (Pak Gun) | W4 | Feedback | Close
| 18 | 2024-07-31 | Polindo | 77 x 8 x 2000 | 1 | Core Penyok sudah di gulung label | MC, BU sudah standard | Feedback | next delivery menggunakan pindo CB 500 | 2024-06-22 | w3 21 Juni pak sugeng | full Pindo 350 18 ply outer kraft drying 17.50-1.30 (6 Jam) mc 7-8 % , fc offsaw 80 seasoing 1 jam 105 kg | Feedback | Close
[6 empty] | Jumlah Complain | [5 empty] | 18
| 1 | 2024-08-05 | Sapta | 76.5 x 12 x 720 | 90 | Panjang kurang | Penyusutan akibat lama penyimpanan | Tukar Guling | MC distandardkn | 2023-11-06 | - | - | Return | Close
| 2 | 2024-08-06 | Meiwa | 20 x 1.5 x 915 | 20 | Kotor , oval | kemungkinan terjadi saat hadling proses | Tukar Guling | SOP handling core white diperbarui dan sudah dibrifeing | kumpulan | kumpulan | T1 T2 | Return | Close
|  |  |  | 45 x 1.5 x 470 | 120 | Kotor , oval
|  |  |  | 45 x 1.5 x 930 | 156 | Kotor , oval
|  |  |  | 35 x 1.5 x 1230 | 89 | Kotor , oval
|  |  |  | 25 x 1.5 x 1220 | 60 | Kotor , oval
|  |  |  | 35 x 1.5 x 1230 | 360 | Kotor , oval
|  |  |  | 45 x 1.5 x 930 | 120 | Kotor , oval
| 3 | 2024-08-07 | Perdana | 76.5 x 10 x 2500 |  | Potongan not clean | potongan offsaw winding | Feedback | Komunikasikan kembali dengan purchasing Perdana bahwa uk tersebut potongan not clean | 10 Juni | 5 Juni | W3 | Feedback | Close
| 4 | 2024-08-07 | DNP | 24 x 4 x 70 | 11413 | Panjang variasi | akibat pergeseran srcapper pisau, scrapper pisau hanya dri lakban saja | Tukar Guling |  | 2024-08-07 | 5-6 aug | T8 | Return 8 aug | Close
| 5 | 2024-08-08 | Indofood | 152.4 x 15 x 1152 | 273 | Panjang (-) & seret | Over drying & menggunakan AS sambungan | Mengirimkan sample ID dengan AS tanpa sambungan | tanpa redrying dan menggunakan AS sesuai sample approve | 2024-08-02 | 2024-07-30 | W3 | Return 16 Aug | Close
| 6 | 2024-08-08 | Avery Denison | 76,5 x 8 x 1525 | 1 | Iner tergerus (debris) | kemungkinan inner paper tergerus dari chuck spindle mesin | mengirimkann sample dengan inner paper yang lebih kuat | Next delivery menggunakan A31 inner double | - | - | w3 | Feedback | Close
| 7 | 2024-08-09 | DNP | 24 x 4 x 70 | 281 | Berudul dan L variasi | akibat pergeseran srcapper pisau, scrapper pisau hanya dri lakban saja | Tukar Guling | Scapper diperbaiki, control length diperketat | 2024-08-07 | 5-6 aug | T8 | Return 8 aug | Close
| 8 | 2024-08-13 | Sapta | 76.5 x 7x 180 | 2000 | lembek | Paper pura delaminasi | Tukar Guling | Next delivery menggunakan paper pindo | 2024-08-13 | 2024-08-06 | W1 | return | Close
| 9 | 2024-08-13 | Sapta | 76.5 x 7x 170 | 1000 | lembek | Paper pura delaminasi | Tukar Guling | Next delivery menggunakan paper pindo | 2024-08-13 | 2024-08-06 | W1 | return | Close
| 10 | 2024-08-13 | Sato Label | 26 x 1 x 1000 | 280 | Thickness Kurang / Potongan berserabut | paper yang digunakan lebih tipis, sehingga pencapaian thickness lebih kecil | Tukar Guling | Monitor Thickness saat winding/ perketat control winding | 2024-08-13 | 2024-08-08 | W2 | Return | Close
| 11 | 2024-08-19 | Interflex | 152,4 x 15 x 66 | 500 | potongan berserabut | Nilon pada mesin aus | Rework dengan menseset hasil potongan yang berserabut | Monitor kualitas potongan | 2024-08-08 | 2024-08-07 | T12 | Return | Close
| 12 | 2024-08-20 | Canopus | 3 x 7 x 201 | 342 | T variasi , seret | menggunakan ex trias bor | potong tagihan | next delivery menggunakan As 76,5 | 22 juli |  | Bor | Return | Close
| 13 |  |  | 3 x 7 x 201 | 666 | T Variasi, seret | menggunakan ex trias bor | potong tagihan | next delivery menggunakan As 76,5 | 22 juli |  | Bor | Return | Close
| 14 |  |  | 3 x 7 x 201 | 424 | T Variasi, seret | menggunakan ex trias bor | potong tagihan | next delivery menggunakan As 76,5 | 2 juli |  | Bor | Return | Close
| 15 |  |  | 3 x 10 x 177 | 208 | T Variasi, seret | menggunakan ex trias bor | potong tagihan | next delivery menggunakan As 76,5 | 28 Juni |  | Bor | Return | Close
| 16 | 2024-08-21 | Meiwa | 46 x 1.5 Mayo min | 1 | salah sablon | human eror | Feedback | Brifeing OPT | 2024-08-20 |  | Sablon | Feedback | Close
| 17 | 2024-08-22 | Meiwa | 77 x 3 x 1400 | 39 | visual kotor dan bending | Handling saat loading terkena panas hingga bending |  | handling saat Finsihing harus sesuai SOP dan ditamabhakn satu lapis strech film | 2024-08-20 |  |  | Retur | Close
| 18 | 2024-08-28 | Karya rifki | 51 |  | Lembek | tidak di drying | Feedback | Di drying dan monitor saat winding | 2024-07-30 | 28 Juli 24 (Pak Gun) | W4 | Feedback | Close
| 19 | 2024-08-30 | Sapta | 76,5 x 8 x 1300 | 59 | penyok | kemungkinan kumpulan dan handling pada sapta | Tukar Guling | sudah monitor loading dan standrd packaginf sudah sesuai seharusnya tidak ada penyok | kumpulan |  |  | retur | Close
Jumlah Complain | [11 empty] | 19
| 1 | 2024-09-05 | Samara | 13 x 3 x 900 | - | Mengelupas | kemungkina sticking belum sempurna | Feedback | monitor stiking | kiriman Juni | - | - | Feedback | Close
| 2 | 2024-09-05 | Meiwa | 35 x 1,5 x 1230 | 114 | Ng Visual | handling di internal sudah termonitor baik sop sesuai | Tukar Guling | Masih tetap monitor handling | - | - | - | Retur | Close
| 3 | 2024-09-09 | Plasindo | 3 x 8x 966 | 1 | Inner tergerus/ debris | Bending OK, BU sesuai spec, kemungkinan adanya variasi berat di customer | Feedback | monitor kualitas inner | 23 Agustus | 21 Agustus | W3 | Feedback | Close
| 4 | 2024-09-11 | Plasindo | 3 x 8 x 840 | 107 | Length - | menyusut akibat ketidakstabilan MC | Tukar Guling | MC Distandardkan | 27 Agustus | 25 Agustus T4 |  | Feedback | Close
| 5 | 2024-09-12 | Meiwa | Karton box | 1 | Tidak kesablon | human eror | Feedback | monitor saat sablon | 2024-09-12 | 2024-09-11 | Sablon | Feedback | Close
| 6 | 2024-09-13 | Surya Utama | 25,6 x 5 x 1000 | 4100 | mengelupas / potongan berserabut | stok diwahana hasil potongan bagus | Feedback | monitor kualitas potongan | 13 agutsu dan maret | agustus dan maret | W2 | Feedback | Close
| 7 | 2024-09-13 | Meiwa | Katon box | 1 | Sablon terlewat | human eror | Feedback | monitor saat sablon | 2024-09-12 | 2024-09-11 | Sablon | Feedback | Close
| 8 | 2024-09-14 | Karya Rifki | 51 x 3 x 515 |  | Core Lembek - hancur | terlewat drying | Feedback | Harus di drying next produksi, jangan sampai terlewat/ monitor | 2024-09-11 | 2024-09-09 | Drying process | Feedback | Close
| 9 | 2024-09-18 | Canopus | 76,2 x 7 x 201 | 1472 | Seret tidak masuk As slitting | ex bor trias | potong tagihan | menggunakan as seperti biasa, jangan gunakan stok | 20 aug & 2 sep | - | Bor | Retur | Close
| 10 | 2024-09-23 | Meiwa | 25 x 1,5 x 1220 | 218 | NG Visual | sudah sesuai sop sedang monitor | Tukar guling | Monitor implemntasi SOP baru | kumpulan | kumpulan | - | Retur | Close
|  |  |  | 35 x 1,5 x 1230 | 200 | NG Visual
|  |  |  | 45 x 1,5 x 470 | 40 | NG Visual
|  |  |  | 45 x 1,5 x 930 | 94 | NG Visual
| 11 | 2024-09-23 | Avery Denison | 76,5 x 8 x 1525 |  | permukaan core terkelupas | handling produksi | Hanya sebagai feedback | hati hati saat handling paper core, dan amplas | 2024-09-23 | 2024-09-21 | Seamless | Feedback | Close
| 12 | 2024-09-25 | Canopus | 3 x 7 x 201 | 1557 | Seret tidak masuk As slitting | ex bor trias | Visit ke customer tgl 2 Oct | jangan gunakan ex bor trias | 2024-09-18 | - | Bor | Retur | Close
| 13 | 2024-09-27 | Sato Label | 25,4 x 4 x 900 | 1000 | Melengkung | melengkung akibat suhu dalam truk tinggi | Tukar Guling | seasoing agak lama dan tambahkan ikatan | 2024-09-27 | 2024-09-25 | loading | Retur | Close
| 14 | 2024-09-28 | Karya Rifki | 51 x 3 x 515 |  | Deformasi paper core/ lembek | Core outer kraft sebelum didrying | drying | drying | 2024-07-30 | 28 Juli 24 (Pak Gun) | W4 | Feedback | Close
Jumlah Complain | [11 empty] | 14
| 1 | 2024-10-01 | Avery Denison | 76,5 x 8 x 1525 | 1 | ID sempit | hasil analisa buakan core whana |  |  | 2024-09-26 | 2024-09-25 |  | Feedback | Open
| 1 | 2024-10-08 | Pura Barutama | 51 x 3,5 x 1600 | 140 | Length (-) 3 mm | menyusut akibat ketidakstabilan MC | Tukar guling | ujung core di strech film agar tidak terlalu menyusut | 2024-09-23 |  |  | Retur | Open
| 2 | 2024-10-09 | Interflex | 152,4 x 14 x 46 | 622 | Seret tidak masuk As slitting |  |  |  | 2024-09-27 |  |  | retur 19 Okt | Open
| 3 | 2024-10-12 | Sapta | 152,4 x 14 x 64 | 500 | tebal kurang, aktual 13 mm | karakteristik paper cb papertech menyusut lebih besar |  |  | 2024-10-12
| 4 | 2024-10-14 | Sapta | 3 x 7 x 1300 | 69 | oval | Akibat tumpukan dalam proses drying |  |  | kunpulan
| 5 | 2024-10-15 | Canopus | 6 x 10 x 1211mm |  | Penyok |  |  |  | 14 Oktober | 4273 (30 September)
| 6 | 2024-10-16 | Digital | tebel 4 dan tebal 3 tercampur L 1602 |  | tebel 4 dan tebal 3 tercampur L 1602 /T variasi |  |  |  | 28 Agustsu
| 7 | 2024-10-17 | Indopoly | 3 x 8x 2200 ® | 1 | unstuck body | kemungkinan core hasil start stop winding yang tercampur | Tukar guling |  | 11 oktober | 4280, 7 oktober | yayan pak gun
| 8 | 2024-10-19 | Karya rifki | Cuan tape |  | outer putih terkelupas |  |  |  | 2 oktober
| 9 | 2024-10-22 | Karya rifki | KRP Tape |  | Inner label terkelupas |  |  |  | 2 oktober | [5 empty] | hb
| 10 | 2024-10-23 | Meiwa | 35 x 1,5 x 1230 |  | Overlap | menggunakan paper yang tidak standard | [8 empty] | Bulan | Jumlah Feedback
| 11 | 2024-10-28 | ekstrindo | 76,2 x 12 x L |  | penyok saat digulung |  |  |  | 5 / 25 oktober | [5 empty] | Jan | 26
[14 empty] | 11 |  | Feb | 5
| 1 | 2024-11-05 | Indopoly | 3 x 8 x 1140 | 150 | Bending |  |  |  | 2024-11-05 |  |  | All Spv | retur |  | Mar | 13
| 2 | 2024-11-06 | Indopoly | 3 x 8 x 1120 | 150 | bending |  |  |  | 2024-11-06 |  |  | All Spv | retur |  | Apr | 2
| 3 | 2024-11-07 | Trias | 3 x 7 x 2156 | 300 | low FC (aktual di trias average 6,8 N/mm | material paper low PB | tukar guling | Menambahkn paper high grade dan menstandardkan build up | 30 Oktober | [5 empty] | Apr | 2
| 4 | 2024-11-11 | Indopoly | 3 x 8 x 1120 | 150 | bending |  |  |  | 2024-11-10 |  |  | All Spv | retur |  | Apr | 2
| 5 | 2024-11-12 | Sapta | 3 x 7 x 1300 | 52 pcs | seret / penyok | hasil analisa core reur ID ok 76,5 - 76,7 mm. namun ditemukan penyok dan visual kotor | tukar guling | menambahkan lapisan pada alas (PE Poam) | 23 oktober |  | w4 | All Spv | retur |  | May | 20
| 6 | 2024-11-12 | Sato Label | 26,8 x 1 x 1000 | 780 | ID kecil | inner berkerut dan id low side (in spec) | Tukar guling | dikirimkan go no go (paralon) untuk pengecekan internal | 2024-11-12 |  | w2 | Pak gun | retur |  | June | 6
| 7 | 2024-11-13 | Indopoly | 3 x 8 x 2050 | 1 | unstuck top ply | lem tidak merata | meeting dan tukar guling | perketat sop start stop winding | 2024-11-11 | 2024-11-01 |  | All SPv |  |  | July | 18
| 8 | 2024-11-13 | Karya Rifki | 51 x 3 x 515 | chengli | outer putih terkelupas |  |  |  | 2024-11-20 |  |  | All SPv |  |  | Aug | 19
| 9 | 2024-11-15 | Indofood | 3 x 9 x 1020 | 10 pcs dari 50 pcs | length (-) 2mm | potensi setting length PC lolos check | brifing opt terkait control length | monitoring | 22 / 23 oktober | trmiing 21 oktober tio |  |  |  |  | Sep | 14
| 10 | 2024-11-21 | karya rifki | 51 x 3 x 515 | cuan tape | inner mengelupas |  |  |  | 2024-11-20 |  |  | All SPv |  |  | oct | 11
| 11 | 2024-11-25 | Sapta | 3 x 7 x 340 | 2 Pallet | lembab | Proses drying tidak optimal | re drying |  | 2024-11-25 |  |  | All SPv |  |  | nov | 12
| 12 | 2024-11-29 | Sapta | 3 x 7 x 340 | 635 pcs | L (-) | MC high dan menyusut |  |  | 2024-11-29 |  |  | All SPv |  |  | Des | 16
12
| 1 | 2025-12-04 | Karya Rifki | 77 x 2,5 x 1260 (KRP) | 7 | Penyok |  |  |  | nov |  |  | minta ganti 7 pcs
| 2 | 2024-12-05 | Indopoly | 2 x 8 x 2000 | 2 | Unstuck |  |  |  | 2025-12-03 |  | 28 nov aldi (firman), Raswan (sugeng) | retur 105 pcs
| 3 | 2024-12-05 | YKK |  | 810 | L over |  |  |  | nov
| 4 | 2024-12-05 | YKK |  | 20 | ID Small |  |  |  | nov
| 5 | 2024-12-07 | Trias | 3 x 7 x 2156 | 300 | low FC (aktual di trias average 6,8 N/mm | material paper low PB | tukar guling | Menambahkn paper high grade dan menstandardkan build up | 30 Oktober |  |  | retur 300 pcs |  |  | Apr | 2
| 6 | 2025-12-09 | Plasindo | 3 x 8 x 1090 | 200 | L (+) 2 mm |  |  |  | 2025-11-26 | 2025-11-25 |  | retur |  |  | Apr | 2
| 7 | 2025-12-09 | Sapta | 3 x 7 x 1300 | 120 | Penyok |  |  |  | kumpulam |  |  | retur
| 8 | 2025-12-12 | Trias | 3 x 12 x 2156 | 1856 | ID (+), g no go 76,6-76,7 dan berdebu |  |  |  | 2025-12-07 | All spv |  |  |  |  | Apr | 2
| 9 | 2025-12-12 | Indopoly | 3 x 8 x 2200 ® | 1 | Unstuck |  |  |  | 2025-12-02 | Pak gun 4030
| 10 | 2025-12-14 | Trias | 3 x 7 x 2156 3 x 12 x 2156 | 300 dan | ID + |  |  |  | 2025-12-10 | All spv
| 11 | 2025-12-17 | Indofood cikupa | 3 x 9 x 247 dan 287 |  | wringkle |  |  |  | oktober
| 12 | 2025-12-24 | Sato Label | 12,8 x 3 x 900 |  | Kraft kelupas |  | retur | Drying | 2025-10-15 |  |  | feedback |  |  | Apr | 2
| 13 | 2025-12-26 | Ekstrindo |  |  | L (+) | miss komunikasi spec | ubah spec | ubah spec menjadi -2/+0 | 2025-12-26 | All spv
| 14 | 2025-12-26 | Sapta | 3 x 7 x 200 | 2000 | Tebal kurang |  |  |  | 2025-12-26 | All spv |  | retur |  |  | Apr | 2
| 15 | 2025-12-27 | Indofood | 3 x 9 x 220 | 10 | L (+) 2 mm |  |  |  | 2025-11-13
| 16 | 2025-12-31 | Plasindo | 6 x 10 x 1088 |  | L (+) |  | Spec +1mm |  | 2025-12-30 | All Spv |  |  |  |  | Apr | 2
16
| 3 | [14 empty] | Apr | 2
|  | Total | [6 empty] | #VALUE!
Fitrina Deswanti

## Grafik tahunan
Bulan | Feedback
Jan | 26
Feb | 5
Mar | 13
Apr | 2
May | 20
Jun | 6
Jul | 18
Aug | 19
Sep | 14
Oct | 11
Nov | 12
Des | 16
Jumlah | 162
13.5

## Grafik Cust des quality
Customer | Frekuensi
indopoly | 2
YKK | 2
Trias | 3
Plasindo | 2
Sapta | 2
Indofood | 2
Ekstrindo | 1
Karya Rifki | 1
Sato | 1
Jumlah | 16
This chart isn't available in your version of Excel. Editing this shape or saving this workbook into a different file format will permanently break the chart.

## Grafik Defect Dec quality
Customer | Frekuensi
Unstuck | 2 | 1
L(+) | 5
ID (-) | 1
FC Low | 1
penyok | 2
ID (+) | 2
Wringkle | 1
Outer Kelupas | 1
Tebal (-) | 1
Jumlah | 16
This chart isn't available in your version of Excel. Editing this shape or saving this workbook into a different file format will permanently break the chart.

## Grafik Defect Nov quality (2)
Customer | Frekuensi
Bending | 3 | 1
Low FC | 1
Penyok | 1
ID (-) | 1
Unstuck | 1
terkelupas | 2
Length (-) | 2
MC high | 1
Jumlah | 12
This chart isn't available in your version of Excel. Editing this shape or saving this workbook into a different file format will permanently break the chart.

## Grafik Cust Nov quality (2)
Customer | Frekuensi
Indopoly | 4
Trias | 1
Sapta | 3
Sato | 1
Karya Rifki | 2
Indofood | 1
Jumlah | 12
This chart isn't available in your version of Excel. Editing this shape or saving this workbook into a different file format will permanently break the chart.

## Daftar CCR Warehouse (2)
LIST CUSTOMER COMPLAIN REPORT 2024
NO | NO | Tgl Complain | Customer | Ukuran (mm) | Qty (pcs) | Ketidaksesuaian | Penyebab | Corrective Action | Preventive action | Tgl Kirim | Tgl Finishing | Mesin | Pencapaian | Keterangan | Customer | repeat
8 | 1 | 2024-01-29 | Sapta | 6 x 14 x 115 |  | Label salah, aktual L 106 |  | Tukar guling |  | 2024-01-03
| 2 | 2024-01-30 | Meiwa | 60 x 1.5 x 1400 |  | SJL tidak sesuai aktual barang, 200 aktual 120
| 3 | 2024-01-30 |  | 33 x 1 x 1200 |  | SJL tidak sesuai aktual barang, 450 aktual 330 |  |  |  | 2024-01-24
| 4 | 2024-01-30 |  | uk 45 |  | Salah tujuan |  |  |  | 2024-01-29
| 5 | 2024-01-30 |  |  |  | tidak ada label
Jumlah Complain | [11 empty] | 5
| 1 | 2024-02-15 | Ekstrindo | 3 x 12 x 1100 |  | salah qty label 225 pcs aktual 109 pcs | human eror, tidak menghitung saat loading | mengirimkan sjl revisi | briefing team | 2024-02-15
| 2 | 2024-02-29 | indokordsa |  |  | SJL corrugated side wall (400) dan corrugated cap (500) tertukar QTY | kesalahan penulisan | mengirimkan sjl revisi | briefing team | 2024-02-29
2
| 1 | 2024-03-04 | Ekstrindo | L1100 & L 1000 |  | label tertukar | Label produksi salah, WH tidak mengukur kembali | menukar label | sebagai improve kedepannya agar tidak terulang | 2024-02-26 |  |  |  | Tolerance L -0/+ 1 mm
1
| 1 | 2024-04-04 | Meiwa | 120 x 110 x 1250 | 145 | Tidak ada surat jalan |  |  |  | 2024-04-04 |  | % eror
| 2 | 2024-04-05 | Meiwa | 490 x 270 x 275 | 125 | Tukar guling tidak ada surat jalan |  |  |  | 2024-04-05 |  | % eror
| 3 | 2024-04-05 | Meiwa | 1300 x 270 x 270 dan 1300 x 300 x 300 | 150 | Item dalam Surat jalan salah (salah Input Po di Odoo |  |  |  | 2024-04-05 |  | Adrian
| 4 | 2024-04-17 | Sapta | 3 x 14 x 924 | 100 | Salah ukuran , aktual 78 x 15 x 760 mm |  |  |  | 2024-03-20 |  | Dafing | return 18 Apr
| 5 | 2024-04-26 | Perdana Setia | 3 x 8 x 986 | 150 (1 pallet | Salah qty Label, Aktual 135 |  |  |  | 2024-03-26 |  | Dafing
| 1 | 2024-05-06 | Argha | 187 x 10 x 560 |  | salah qty surat jalan, 5814 aktual 5314 |  |  |  | 2024-05-06
| 2 | 2024-05-06 | Digital | 77 x 3 x 1602 |  | Salah ukuran di SJL 78 x 4 x 1602 |  |  |  | 2024-05-06
| 3 | 2024-05-14 | Ekstrindo | 1000 | 150 | surat jalan tidak sesuai fisik |  |  |  | 2024-05-14
3
| 1 | 2024-07-01 | Toppan | 3 x 8 x 527 |  | Salah label aktual L576
| 2 | 2024-07-04 | Spl Penjalindo & Mitra |  |  | Label Tertukar
| 3 | 2024-07-08 | PSAJ | 3 x 10 x 2000 |  | salah label aktual tebel 10, Label Tebel 8 | [7 empty] | Tolerance L -0/+0.5 mm diubah jadi +1
| 4 | 2024-07-23 | Batu Mas | 30 x 3x 255 |  | label, SJ tidak sesuai aktual barang | packer salah hitung | coret surat jalan | std packing batu mas dirubah menjadi posisi horizontal | 2024-07-23
| 5 | 2024-07-25 | Meiwa | k/box 1380 x 250 x 130 elba WH dan LBE |  | Over qty delivery , po 100, aktual 120 pcs |  |  |  | 2024-07-19
5
| 1 | 2024-08-06 | Plasindo | 76 x 8 x 1088 |  | Tercantum di SJL , aktual barang tidak terkirim
5
| 1 | 2024-09-06 | Meiwa | 60 x 2 x 500 |  | Salah PO
| 2 | 2024-09-17 | Duta Nicrindo | 24 x 4 x 70 |  | Jumlah qty SJL salah 5503 pcs , aktual 4502 pcs | Wh salah menghitung
| 3 | 2024-09-23 | Sapta | 76 x 7 x 47 |  | Coa salah akibat font uk di sjl tidak jelas | Coa salah akibat font uk di sjl tidak jelas
| 4 | 2024-09-25 | Sapta | 76.5 x 7 x 160 | 1000 | Salah item sjl, aktual 170 mm |  | Ditolak
| 5 | 2024-09-25 | Meiwa | Box 490 x 200 x 160 |  | Salah Item SJL | Salah laporan loading
| 1 | 2024-10-21 | sks | 76 x 7 x 201 | 40 | Surat jalan tidak sesuai fisik barang
BU: 10 ply S3 500 + Kraft, after drying mc 7,5 - 9,6 % dan redryinh
| 1 | 2024-11-12 | Indopoly | 76 x 8 x 2000 |  | Salah input PO
| 1 | 2025-12-07 | Pura Roto | 76,5 x 12 x 1300 |  | Label 152 x 12 x 1300 (salah label)
| 2 | 2025-12-12 | Indofood | 3 x 7 x 220 |  | SJL 3 x 7 x 285 (Salah Item)
| 3 | 2025-12-23 | Indokorda | Corrygated cap |  | Salah Qty sehingga di retur
| 4 | 2025-12-30 | Polytech | 78 x 15 x 415 |  | Qty Aktual (1918 pcs) tidak sesuai SJL (2000 pcs)
15
|  | Total | [6 empty] | #VALUE!
Fitrina Deswanti

## Daftar CCR servise (3)
LIST CUSTOMER COMPLAIN REPORT 2024
NO | NO | Tgl Complain | Customer | Ukuran (mm) | Qty (pcs) | Ketidaksesuaian | Penyebab | Corrective Action | Preventive action | Tgl Kirim | Tgl Finishing | Mesin | Pencapaian | Keterangan | Customer | repeat
6 | 1 | 2024-01-09 | Indopoly | 76.5 x8 x 1345 | 150 | Salah Pallet (kayu) harusnya plastik & core surface danted |  | Sortir surface 100% |  | 2024-01-09
Jumlah Complain | [11 empty] | 1
| 1 | 2024-02-12 | Indokordsa |  |  | Pallet Berjamur | cuaca lembab dan kayu basah
| 2 | 2024-02-26 | plasindo | L 480 |  | Pallet rayap | rayap tanah | sortir 100%, core terkena rayap dibuang, pallet terkena rayap dibuang | corran lantai di beri anti rayap | 2024-02-26
2
| 1 | 2024-04-22 | Indopoly |  |  | Marking Pallet diperjelas |  |  |  | 2024-04-22 |  |  |  | Tolerance L -0/+ 1 mm
2
| 1 | 2024-07-23 | Canopus |  |  | Packing bagian atas tidak rata |  |  | next delivery packing atas harus rata
| 2 | 2024-07-29 | Meiwa |  |  | tidak standar karena memakai pallet kecil
2
| 1 | 2024-08-07 | Indofood | 76.5 x 14 x L |  | Tidak diikat 10 pcs
| 1 | 2024-09-02 | ekstrindo |  |  | Packingan tidak kuat/rubuh |  |  |  | 2024-09-02
| 2 | 2024-09-18 | Polytech | 25 x 2 x 225 |  | Packing berantakan |  |  |  | 2024-09-18
| 3 | 2024-09-26 | Indopoly | 3 x 8 x 2000 |  | celah antar pallet kayu terlalu lebar |  |  |  | 2024-09-28
| 1 | 16 Okt | Trias |  |  | susunan roboh
| 1 | 2024-11-12 | Pura roto | 6 x 12 x 750 | 2 | terkena air ( basah ) di bagain atas ujung | kondisi pada pengiriman hujan dan mungkin truk bocor |  |  | 2024-11-12
| 2 | 2024-11-21 | sambu |  |  | salah posisi pallet |  |  |  | 2024-11-21
Tolerance L -0/+ 1 mm
Tolerance L -0/+0.5 mm diubah jadi +1
BU: 10 ply S3 500 + Kraft, after drying mc 7,5 - 9,6 % dan redryinh
15
|  | Total | [6 empty] | #VALUE!
Fitrina Deswanti

## Grafik Cust Oct quality
Customer | Frekuensi
Pura | 1
Interflex | 1
Sapta | 2
Canopus | 1
Digital | 1
Indopoly | 1
Karya rifki | 2
Meiwa | 1
Ekstrindo | 1
Jumlah | 11
This chart isn't available in your version of Excel. Editing this shape or saving this workbook into a different file format will permanently break the chart.

## Grafik Defect Oct quality
Customer | Frekuensi
Length (-) | 1 | 1
ID Seret | 1
Tebal (-) | 1
Oval | 1
Penyok | 2
T variasi | 1
Unstuck | 1
Outer Terkelupas | 1
Inner terkelupas | 1
Overlap | 1
Jumlah | 11
This chart isn't available in your version of Excel. Editing this shape or saving this workbook into a different file format will permanently break the chart.

## Grafik Defect Sep quality
Customer | Frekuensi
Inner Peel off | 1 | 1
Outer Terkelupas | 1
NG Visual | 2
Debris | 1
L (-) | 1
Tidak kesablon | 2
Potongan berserabut | 1
Lembek | 2
Seret | 2
Bending | 1
Jumlah | 14
This chart isn't available in your version of Excel. Editing this shape or saving this workbook into a different file format will permanently break the chart.

## Grafik Cust Sep quality
Customer | Frekuensi
Samara | 1
Meiwa | 4
Plasindo | 2
Surya Utama | 1
Karya Rifqi | 2
Canopus | 2
Avery | 1
Sato | 1
Jumlah | 14
This chart isn't available in your version of Excel. Editing this shape or saving this workbook into a different file format will permanently break the chart.

## Grafik cust Aug quality
Customer | Frekuensi
sapta | 4
Meiwa | 3
Perdana | 1
Dnp | 2
Indofood | 1
Avery | 1
Sato | 1
Interflex | 1
Canopus | 4
Karya Rifki | 1
Jumlah | 19
This chart isn't available in your version of Excel. Editing this shape or saving this workbook into a different file format will permanently break the chart.

## Grafik Defect Aug quality
Customer | Frekuensi
Lenght (-) | 2 | 1
kotor | 2
oval | 1
Potongan berserabut | 2
Length variasi | 2
Debris | 1
lembek | 3
Seret | 5
Salah sablon | 1
Bending | 1
Penyok | 1
Jumlah | 21
This chart isn't available in your version of Excel. Editing this shape or saving this workbook into a different file format will permanently break the chart.

## Grafik cust Juli quality (2)
Customer | Frekuensi
Kas Paper | 3
Perdana | 1
interflex | 1
Karya Rifki | 6
samara | 1
Meiwa | 2
Adiprima | 1
sambu | 1
Betawi | 1
Polindo | 1
Jumlah | 18
This chart isn't available in your version of Excel. Editing this shape or saving this workbook into a different file format will permanently break the chart.

## Grafik Defect Juli quality
Customer | Frekuensi
Body Unstuck | 1
Potongan tidak rapih | 1
Length (+) | 1
Big Gap | 1
OD Variasi | 1
Inner kelupas | 4
Kraft mengelupas | 1
Visual Kotor | 1
MC high | 1
Lem tidak kuat | 1
lembek | 3
Id (-) | 1
Penyok | 2
Jumlah | 19
This chart isn't available in your version of Excel. Editing this shape or saving this workbook into a different file format will permanently break the chart.

## Grafik cust Juli quality
Customer | Frekuensi
Kas Paper | 3
Perdana | 1
interflex | 1
Karya Rifki | 6
samara | 1
Meiwa | 2
Adiprima | 1
sambu | 1
Betawi | 1
Polindo | 1
Jumlah | 18
This chart isn't available in your version of Excel. Editing this shape or saving this workbook into a different file format will permanently break the chart.

## Grafik cust Juni quality
Customer | Frekuensi
Trigema | 1
PSAJ | 1
Wastu | 1
Sato | 1
Sapta | 1
Dasary | 1
Jumlah | 6
This chart isn't available in your version of Excel. Editing this shape or saving this workbook into a different file format will permanently break the chart.

## Grafik Defect Juni quality
Customer | Frekuensi
Inner Tergerus | 1
Length (-) | 3
Kraft Mengelupas | 1
Bagian dalam berongga | 1
Jumlah | 6
This chart isn't available in your version of Excel. Editing this shape or saving this workbook into a different file format will permanently break the chart.

## Grafik Defect Mei quality
Customer | Frekuensi
Length (+) | 1
ID (-) | 1
Potongan krepes | 1
Peel Off | 2
Unstuck | 1
Length (-) | 11
oval | 1
penyok | 2
Over wax | 1
Jumlah | 21
This chart isn't available in your version of Excel. Editing this shape or saving this workbook into a different file format will permanently break the chart.

## Grafik cust Mei quality
Customer | Frekuensi
Meiwa | 3
Trias | 1
Perdana | 9
Sks | 2
Sapta | 4
Label tronic | 1
Jumlah | 20
This chart isn't available in your version of Excel. Editing this shape or saving this workbook into a different file format will permanently break the chart.

## Grafik cust Mar quality (2)
Customer | Frekuensi
Swissplast | 2
Meiwa | 1
Tunas Dunia | 1
Polytech | 1
Digital | 2
Plasindo | 2
Trias | 2
Sapta | 1
Mulia | 1
Jumlah | 13
This chart isn't available in your version of Excel. Editing this shape or saving this workbook into a different file format will permanently break the chart.

## Grafik defect Mar quality
Complain | Frekuensi
IDC | 2
Overlap | 1
ID (-) | 2
No Inner Print | 1
L(-) | 2
L(+) | 2
Inner minyak | 1
Penyok | 1
Bending | 1
ID (+) | 1
Jumlah | 14
This chart isn't available in your version of Excel. Editing this shape or saving this workbook into a different file format will permanently break the chart.

## Grafik Cust Mar WH (3)
Customer | Frekuensi
meiwa | 3
Sapta | 1
Perdana | 1
Jumlah | 5
This chart isn't available in your version of Excel. Editing this shape or saving this workbook into a different file format will permanently break the chart.

## Grafik defect Apr WH (2)
Complain | Frekuensi
Tidak Ada SJL | 2
Item SJL Salah (Box) | 1
Salah Ukuran kirim | 1
Salah qty label | 1
Jumlah | 5
This chart isn't available in your version of Excel. Editing this shape or saving this workbook into a different file format will permanently break the chart.

## Grafik defect feb quality
Complain | Frekuensi
Unstuck | 1
L (-) | 2
Penyok | 1
L (+) | 1
Jumlah | 5
This chart isn't available in your version of Excel. Editing this shape or saving this workbook into a different file format will permanently break the chart.

## Grafik defect Januari quali (2)
Complain | Frekuensi
L(-) | 1
ID (+) | 2
Overlap | 3
Tebal Variasi | 2
Bending | 3
L(+) | 4
L variasi | 1
ID (-) | 2
Jumlah | 18
This chart isn't available in your version of Excel. Editing this shape or saving this workbook into a different file format will permanently break the chart.

## Grafik defect Jan WH
Complain | Frekuensi
Label Salah | 1
Sjl Salah | 2
Salah tujuan | 1
No label | 1
Jumlah | 5
This chart isn't available in your version of Excel. Editing this shape or saving this workbook into a different file format will permanently break the chart.

## Grafik defect Januari (3)
Complain | Frekuensi
salah palet | 1
Label Salah | 1
Sjl Salah | 2
Salah tujuan | 1
No label | 1
Jumlah | 6
This chart isn't available in your version of Excel. Editing this shape or saving this workbook into a different file format will permanently break the chart.

## Grafik Cust Januari
Complain | Frekuensi
Sapta | 3
SKS | 2
Meiwa | 4
Indopoly | 5
Sato | 2
Kemasan Murah | 1
mulia | 1
Digital | 1
Perdana Setia | 1
Plasindo | 1
SAP | 1
Jumlah | 22
This chart isn't available in your version of Excel. Editing this shape or saving this workbook into a different file format will permanently break the chart.